## 001
|  |  |  | REPORTE DE INSPECCIÓN | [8 empty] | Procedimiento IPT-UT-10s Revisión 2
|  |  |  | Medición de Espesores Por Ultrasonido | [8 empty] | Fecha: |  | 2019-03-26 |  | Hoja: | 1 de 4
[13 empty] | Reporte N°: |  | ME-V-04/01
Cliente: | [5 empty] | Plano de referencia: | [10 empty] | Recipiente o Equipo:
YPFB-TRANSPORTE S.A. | [5 empty] | INSTRUCTIVO NRO: IT-V-04/01 Rev. 0 | [10 empty] | TANQUE ALMACENAMIENTO GLP V-04
Instalación: | [5 empty] | Código de Referencia: | [7 empty] | Criterio de evaluación:
ESTACIÓN TARIJA | [5 empty] | ASME BPVC Sec. V / API 510 ED 2014 ADD 2017 | [7 empty] | LOS RESULTADOS SERÁN EVALUADOS EN LA MEMORIA DE VALORIZACIÓN
Lado de medición: | [5 empty] | Material(es): |  | Cuerpo y Cabezales | [5 empty] | Espesores (mm): |  |  | 12.7 / 7.5
EXTERNO | [7 empty] | SA-612-A
Equipo: |  |  | DMSGO |  |  | Velocidad: |  | 5932 |  | m/s |  |  |  | Bloque de Calibración: |  |  |  | Bloque en escalerilla
Número de serie: |  |  | USMGO14036122 | [10 empty] | Espesores del Bloque (mm): |  |  |  | 6,25 - 12,5 - 18,75 - 25,0
Condición Superficial: | [5 empty] | Tipo de escaneo: | [7 empty] | Número de Serie: |  |  |  | 1471 13
SOBRE RECUBRIMIENTO | [5 empty] | A-Scan (puntual) | [7 empty] | Material: |  |  |  | Acero al Carbono 1018 /1018
[14 empty] | Thru Coat |  |  |  | S-505593 0,25 mm 1,49mm
Palpador: | TC560 |  |  |  |  | Frecuencia: |  | 5 MHz | Tipo de palpador: |  |  | Dual |  |  | Tamaño del cristal: |  |  |  | 15,87 mm | Ø
LOCALIZACIÓN |  | Nº CML | DATA | MEDICIONES (mm) | [14 empty] | ESPESOR (mm) |  | PROMEDIO
|  |  |  | 1 | 2 | 3 | 4 | 5 | 6 | 7 | 8 | 9 | 10 | 11 | 12 | 13 | 14 | 15 | MIN | MAX
V04-N1 |  | V-04-N1-01 | 1:A:1 | 13.01 | 13.08 | 12.9 | 13.06 | 13.09 | [10 empty] | 12.9 | 13.09 | 13.028
|  | V-04-N1-02 | 1:B:1 | 13.07 | 13.07 | 12.99 | 12.99 | 12.89 | [10 empty] | 12.89 | 13.07 | 13.002
|  | V-04-N1-03 | 1:C:1 | 12.96 | 12.96 | 13.07 | 13.1 | 13.07 | [10 empty] | 12.96 | 13.1 | 13.032
|  | V-04-N1-04 | 1:D:1 | 13.12 | 13.03 | 12.96 | 12.95 | 12.94 | [10 empty] | 12.94 | 13.12 | 13
V04-N2 |  | V-04-N2-01 | 2:A:1 | 12.96 | 13.07 | 13.05 | 13.13 | 13.12 | [10 empty] | 12.96 | 13.13 | 13.066
|  | V-04-N2-02 | 2:B:1 | 12.95 | 13.01 | 12.93 | 12.95 | 12.9 | [10 empty] | 12.9 | 13.01 | 12.948
|  | V-04-N2-03 | 2:C:1 | 13.04 | 13.05 | 13.1 | 13.07 | 13.06 | [10 empty] | 13.04 | 13.1 | 13.064
|  | V-04-N2-04 | 2:D:1 | 12.95 | 13.08 | 13.1 | 13.05 | 13.02 | [10 empty] | 12.95 | 13.1 | 13.04
V04-N3 |  | V-04-N3-01 | 3:A:1 | 13.13 | 13.15 | 13.63 | 13.15 | 13.1 | [10 empty] | 13.1 | 13.63 | 13.232
|  | V-04-N3-02 | 3:B:1 | 13.04 | 13.03 | 13.03 | 13.03 | 13 | [10 empty] | 13 | 13.04 | 13.026
|  | V-04-N3-03 | 3:C:1 | 13.14 | 13.01 | 13.17 | 13.05 | 13.11 | [10 empty] | 13.01 | 13.17 | 13.096
|  | V-04-N3-04 | 3:D:1 | 13.05 | 13.14 | 13.15 | 13.15 | 13.11 | [10 empty] | 13.05 | 13.15 | 13.12
V04-N4 |  | V-04-N4-01 | 4:A:1 | 13.27 | 13.24 | 13.21 | 13.14 | 13.14 | [10 empty] | 13.14 | 13.27 | 13.2
|  | V-04-N4-02 | 4:B:1 | 13.24 | 13.22 | 13.26 | 13.16 | 13.17 | [10 empty] | 13.16 | 13.26 | 13.21
|  | V-04-N4-03 | 4:C:1 | 13.21 | 13.27 | 13.26 | 13.31 | 13.08 | [10 empty] | 13.08 | 13.31 | 13.226
|  | V-04-N4-04 | 4:D:1 | 13.11 | 13.11 | 13.16 | 13.07 | 13.1 | [10 empty] | 13.07 | 13.16 | 13.11
V04-N5 |  | V-04-N4-01 | 5:A:1 | 13.29 | 13.24 | 13.29 | 13.3 | 13.09 | [10 empty] | 13.09 | 13.3 | 13.242
|  | V-04-N4-02 | 5:B:1 | 13.26 | 13.26 | 13.25 | 14.14 | 13.24 | [10 empty] | 13.24 | 14.14 | 13.43
|  | V-04-N4-03 | 5:C:1 | 13.18 | 13.21 | 13.21 | 13.18 | 13.15 | [10 empty] | 13.15 | 13.21 | 13.186
|  | V-04-N4-04 | 5:D:1 | 13.26 | 13.29 | 13.29 | 13.26 | 13.21 | [10 empty] | 13.21 | 13.29 | 13.262
P09-N6 |  | P-09-N6-01 | 6:A:1 | 7.06 | 7.04 | 7.04 | 7.14 | 7.14 | [10 empty] | 7.04 | 7.14 | 7.084
|  | P-09-N6-02 | 6:B:1 | 7.11 | 7.11 | 7.11 | 7.11 | 7.11 | [10 empty] | 7.11 | 7.11 | 7.11
|  | P-09-N6-03 | 6:C:1 | 7.08 | 7.12 | 7.12 | 7.14 | 7.14 | [10 empty] | 7.08 | 7.14 | 7.12
|  | P-09-N6-04 | 6:D:1 | 7.04 | 7.09 | 7.09 | 7.16 | 7.13 | [10 empty] | 7.04 | 7.16 | 7.102
P09-N7 |  | P-09-N7-01 | 7:A:1 | 7.1 | 7.04 | 7.14 | 7.14 | 7.22 | [10 empty] | 7.04 | 7.22 | 7.128
|  | P-09-N7-02 | 7:B:1 | 7.02 | 7.03 | 7.13 | 7.07 | 7.07 | [10 empty] | 7.02 | 7.13 | 7.064
|  | P-09-N7-03 | 7:C:1 | 7.19 | 7.08 | 7.1 | 7.07 | 7.06 | [10 empty] | 7.06 | 7.19 | 7.1
|  | P-09-N7-04 | 7:D:1 | 7.15 | 7.19 | 7.17 | 7.07 | 7.12 | [10 empty] | 7.07 | 7.19 | 7.14
P09-N8 |  | P-09-N8-01 | 8:A:1 | 7.15 | 7.13 | 7.09 | 7.13 | 7.13 | [10 empty] | 7.09 | 7.15 | 7.126
|  | P-09-N8-02 | 8:B:1 | 7.16 | 7.16 | 7.16 | 7.1 | 7.14 | [10 empty] | 7.1 | 7.16 | 7.144
|  | P-09-N8-03 | 8:C:1 | 7.03 | 7.05 | 7.15 | 7.15 | 7.01 | [10 empty] | 7.01 | 7.15 | 7.078
|  | P-09-N8-04 | 8:D:1 | 7.1 | 7.1 | 7.09 | 7.15 | 7.09 | [10 empty] | 7.09 | 7.15 | 7.106
P10-N9 |  | P-10-N9-01 | 9:A:1 | 6.86 | 7.8 | 7.14 | 6.93 | 7 | [10 empty] | 6.86 | 7.8 | 7.146
|  | P-10-N9-02 | 9:B:1 | 7.18 | 7.24 | 7.31 | 7.21 | 7.24 | [10 empty] | 7.18 | 7.31 | 7.236
|  | P-10-N9-03 | 9:C:1 | 7.42 | 7.37 | 7.47 | 7.42 | 7.34 | [10 empty] | 7.34 | 7.47 | 7.404
|  | P-10-N9-04 | 9:D:1 | 7.4 | 7.37 | 7.19 | 7.4 | 7.4 | [10 empty] | 7.19 | 7.4 | 7.352
P10-N10 |  | P-10-N10-01 | 10:A:1 | 6.73 | 6.73 | 6.65 | 6.82 | 6.88 | [10 empty] | 6.65 | 6.88 | 6.762
|  | P-10-N10-02 | 10:B:1 | 6.74 | 6.73 | 6.74 | 7.65 | 6.12 | [10 empty] | 6.12 | 7.65 | 6.796
|  | P-10-N10-03 | 10:C:1 | 7.01 | 7.02 | 7.23 | 6.93 | 6.94 | [10 empty] | 6.93 | 7.23 | 7.026
|  | P-10-N10-04 | 10:D:1 | 6.77 | 6.77 | 6.86 | 6.76 | 7.82 | [10 empty] | 6.76 | 7.82 | 6.996
V01-N11 |  | V-01-N11-01 | 1:A:1 | 12.76 | 12.93 | 12.92 | 13 | 12.88 | [10 empty] | 12.76 | 13 | 12.898
|  | V-01-N11-02 | 1:B:1 | 12.97 | 12.82 | 12.89 | 12.92 | 12.82 | [10 empty] | 12.82 | 12.97 | 12.884
|  | V-01-N11-03 | 1:C:1 | 12.94 | 13.08 | 12.83 | 12.98 | 12.85 | [10 empty] | 12.83 | 13.08 | 12.936
|  | V-01-N11-04 | 1:D:1 | 12.86 | 12.94 | 12.98 | 12.88 | 12.95 | [10 empty] | 12.86 | 12.98 | 12.922
V01-N12 |  | V-01-N12-01 | 2:A:1 | 12.77 | 13.19 | 12.87 | 12.85 | 12.84 | [10 empty] | 12.77 | 13.19 | 12.904
|  | V-01-N12-02 | 2:B:1 | 12.85 | 12.75 | 12.8 | 12.75 | 12.76 | [10 empty] | 12.75 | 12.85 | 12.782
|  | V-01-N12-03 | 2:C:1 | 12.8 | 12.91 | 12.95 | 13.06 | 12.99 | [10 empty] | 12.8 | 13.06 | 12.942
|  | V-01-N12-04 | 2:D:1 | 13.01 | 12.75 | 12.93 | 12.84 | 12.95 | [10 empty] | 12.75 | 13.01 | 12.896
N12-R |  | N12-R | 3:A:1 | 10.27 | 10.48 | 10.75 | 10.77 | 10.89 | [10 empty] | 10.27 | 10.89 | 10.632
OBSERVACIONES
Ver Resumen de espesores mínimos encontrados en Anexo 1.
INSPECCIONADO POR | [10 empty] | CLIENTE (Revisión/Aprobación)
Firma
Firma | Cert. IPT-ME-C10
Nombre |  |  | Enrique Lopez Viruez |  |  |  | Nivel |  | II UT |  | Nombre
|  |  |  | REPORTE DE INSPECCIÓN | [8 empty] | Procedimiento IPT-UT-10s Revisión 2
|  |  |  | Medición de Espesores Por Ultrasonido | [8 empty] | Fecha: |  | 2019-03-26 |  | Hoja: | 2 de4
[13 empty] | Reporte N°: |  | ME-V-04/01
Cliente: | [5 empty] | Plano de referencia: | [10 empty] | Recipiente o Equipo:
YPFB-TRANSPORTE S.A. | [5 empty] | INSTRUCTIVO NRO: IT-V-04/01 Rev. 0 | [10 empty] | TANQUE ALMACENAMIENTO GLP V-04
Instalación: | [5 empty] | Código de Referencia: | [7 empty] | Criterio de evaluación:
ESTACIÓN TARIJA | [5 empty] | ASME BPVC Sec. V / API 510 ED 2014 ADD 2017 | [7 empty] | LOS RESULTADOS SERÁN EVALUADOS EN LA MEMORIA DE VALORIZACIÓN
Lado de medición: | [5 empty] | Material(es): |  | Planchas / Tuberías | [5 empty] | Espesores (mm): |  |  | 12.7 / 7.5
EXTERNO | [7 empty] | SA-612-A
Equipo: |  |  | DMSGO |  |  | Velocidad: |  | 5922 |  | m/s |  |  |  | Bloque de Calibración: |  |  |  | Bloque en escalerilla
Número de serie: |  |  | USMGO14036122 | [10 empty] | Espesores del Bloque (mm): |  |  |  | 6,25 - 12,5 - 18,75 - 25,0 / 1,5"-2.5"-3,5"-4,5"
Condición Superficial: | [5 empty] | Tipo de escaneo: | [7 empty] | Número de Serie: |  |  |  | 1471 13 / 40217
SOBRE RECUBRIMIENTO | [5 empty] | A-Scan (puntual) | [7 empty] | Material: |  |  |  | Acero al Carbono 1018 /1018
[14 empty] | Thru Coat |  |  |  | S-505593 0,25 mm 1,49mm
Palpador: | TC560 |  |  |  |  | Frecuencia: |  | 5 MHz | Tipo de palpador: |  |  | Dual |  |  | Tamaño del cristal: |  |  |  | 15,87 mm | Ø
LOCALIZACIÓN |  | Nº CML | DATA | MEDICIONES (mm) | [14 empty] | ESPESOR (mm) |  | PROMEDIO
|  |  |  | 1 | 2 | 3 | 4 | 5 | 6 | 7 | 8 | 9 | 10 | 11 | 12 | 13 | 14 | 15 | min | max
V-01 |  | V-01/01 | 1:01 | 13.23 | 13.22 | 13.22 | 13.25 | 13.24 | [10 empty] | 13.22 | 13.25 | 13.232
|  | V-01/02 | 1:02 | 12.91 | 13.13 | 13.16 | 13.11 | 12.95 | [10 empty] | 12.91 | 13.16 | 13.052
|  | V-01/03 | 1:03 | 13.26 | 13.23 | 13.26 | 13.22 | 13.95 | [10 empty] | 13.22 | 13.95 | 13.384
|  | V-01/04 | 1:04 | 13.42 | 13.37 | 13.39 | 13.39 | 13.43 | [10 empty] | 13.37 | 13.43 | 13.4
|  | V-01/05 | 1:05 | 13 | 13.78 | 12.97 | 13.02 | 13.02 | [10 empty] | 12.97 | 13.78 | 13.158
|  | V-01/06 | 1:06 | 13.19 | 13.19 | 13.26 | 13.29 | 13.29 | [10 empty] | 13.19 | 13.29 | 13.244
|  | V-01/07 | 1:07 | 13.36 | 13.39 | 13.26 | 13.26 | 13.28 | [10 empty] | 13.26 | 13.39 | 13.31
|  | V-01/08 | 1:08 | 13.26 | 13.32 | 13.25 | 13.25 | 13.31 | [10 empty] | 13.25 | 13.32 | 13.278
|  | V-01/09 | 1:09 | 13.53 | 13.12 | 13.57 | 13.22 | 13.5 | [10 empty] | 13.12 | 13.57 | 13.388
|  | V-01/10 | 1:10 | 13.31 | 13.42 | 13 | 13.94 | 13.11 | [10 empty] | 13 | 13.94 | 13.356
|  | V-01/11 | 1:11 | 13.34 | 13.27 | 13.23 | 13.29 | 13.3 | [10 empty] | 13.23 | 13.34 | 13.286
|  | V-01/12 | 1:12 | 13.54 | 13.6 | 13.55 | 13.6 | 13.54 | [10 empty] | 13.54 | 13.6 | 13.566
|  | V-01/13 | 1:13 | 13.17 | 13.2 | 13.21 | 13.25 | 13.26 | [10 empty] | 13.17 | 13.26 | 13.218
|  | V-01/14 | 1:14 | 13.43 | 13.43 | 13.44 | 13.42 | 13.42 | [10 empty] | 13.42 | 13.44 | 13.428
|  | V-01/15 | 1:15 | 13.4 | 13.41 | 13.44 | 13.4 | 13.4 | [10 empty] | 13.4 | 13.44 | 13.41
|  | V-01/16 | 1:16 | 13.29 | 13.19 | 13.4 | 13.18 | 13.35 | [10 empty] | 13.18 | 13.4 | 13.282
V-02 |  | V-02/01 | 2:01 | 13.71 | 13.79 | 13.48 | 13.79 | 13.72 | [10 empty] | 13.48 | 13.79 | 13.698
|  | V-02/02 | 2:02 | 13.31 | 13.31 | 13.34 | 13.39 | 13.31 | [10 empty] | 13.31 | 13.39 | 13.332
|  | V-02/03 | 2:03 | 13.12 | 13.18 | 13.01 | 13.14 | 13.3 | [10 empty] | 13.01 | 13.3 | 13.15
|  | V-02/04 | 2:04 | 13.05 | 13.4 | 13.37 | 13.4 | 13.38 | [10 empty] | 13.05 | 13.4 | 13.32
|  | V-02/05 | 2:05 | 13 | 12.89 | 13.05 | 13.02 | 13 | [10 empty] | 12.89 | 13.05 | 12.992
|  | V-02/06 | 2:06 | 13.35 | 13.29 | 13.35 | 13.37 | 13.33 | [10 empty] | 13.29 | 13.37 | 13.338
|  | V-02/07 | 2:07 | 13.34 | 13.42 | 13.37 | 13.44 | 13.37 | [10 empty] | 13.34 | 13.44 | 13.388
|  | V-02/08 | 2:08 | 13.98 | 13.28 | 13.33 | 13.95 | 13.31 | [10 empty] | 13.28 | 13.98 | 13.57
|  | V-02/09 | 2:09 | 13.1 | 13.03 | 13.02 | 13.86 | 13.03 | [10 empty] | 13.02 | 13.86 | 13.208
|  | V-02/10 | 2:10 | 13.29 | 13.28 | 13.34 | 13.33 | 13.27 | [10 empty] | 13.27 | 13.34 | 13.302
|  | V-02/11 | 2:11 | 13.18 | 13.19 | 13.2 | 12.94 | 13.2 | [10 empty] | 12.94 | 13.2 | 13.142
|  | V-02/12 | 2:12 | 13.46 | 13.45 | 13.41 | 13.35 | 13.38 | [10 empty] | 13.35 | 13.46 | 13.41
|  | V-02/13 | 2:13 | 13.07 | 13.04 | 13.14 | 13.12 | 13.08 | [10 empty] | 13.04 | 13.14 | 13.09
|  | V-02/14 | 2:14 | 13.08 | 13.11 | 13.46 | 14 | 13.35 | [10 empty] | 13.08 | 14 | 13.4
|  | V-02/15 | 2:15 | 13.46 | 13.47 | 13.45 | 13.46 | 13.45 | [10 empty] | 13.45 | 13.47 | 13.458
|  | V-02/16 | 2:16 | 13.09 | 13.15 | 13.35 | 13.29 | 13.1 | [10 empty] | 13.09 | 13.35 | 13.196
V-03 |  | V-03/01 | 3:01 | 13.38 | 13.74 | 13.71 | 13.78 | 13.58 | [10 empty] | 13.38 | 13.78 | 13.638
|  | V-03/02 | 3:02 | 13.65 | 13.59 | 13.64 | 13.66 | 14.26 | [10 empty] | 13.59 | 14.26 | 13.76
|  | V-03/03 | 3:03 | 13.15 | 14.23 | 14.48 | 13.25 | 13.46 | [10 empty] | 13.15 | 14.48 | 13.714
|  | V-03/04 | 3:04 | 13.54 | 13.57 | 13.58 | 13.57 | 13.58 | [10 empty] | 13.54 | 13.58 | 13.568
|  | V-03/05 | 3:05 | 13.26 | 13.25 | 13.28 | 13.32 | 13.35 | [10 empty] | 13.25 | 13.35 | 13.292
|  | V-03/06 | 3:06 | 13.5 | 13.53 | 13.55 | 13.55 | 13.47 | [10 empty] | 13.47 | 13.55 | 13.52
|  | V-03/07 | 3:07 | 13.52 | 13.57 | 13.56 | 13.56 | 13.57 | [10 empty] | 13.52 | 13.57 | 13.556
|  | V-03/08 | 3:08 | 13.41 | 13.57 | 13.46 | 13.42 | 13.42 | [10 empty] | 13.41 | 13.57 | 13.456
|  | V-03/09 | 3:09 | 13.57 | 13.29 | 13.63 | 13.26 | 13.26 | [10 empty] | 13.26 | 13.63 | 13.402
|  | V-03/10 | 3:10 | 13.38 | 13.44 | 13.24 | 13.6 | 13.37 | [10 empty] | 13.24 | 13.6 | 13.406
|  | V-03/11 | 3:11 | 13.33 | 13.3 | 13.42 | 14.61 | 13.49 | [10 empty] | 13.3 | 14.61 | 13.63
|  | V-03/12 | 3:12 | 13.48 | 13.34 | 13.2 | 13.38 | 13.32 | [10 empty] | 13.2 | 13.48 | 13.344
|  | V-03/13 | 3:13 | 13.29 | 13.31 | 13.38 | 13.23 | 13.33 | [10 empty] | 13.23 | 13.38 | 13.308
|  | V-03/14 | 3:14 | 13.65 | 13.54 | 14.05 | 13.49 | 13.5 | [10 empty] | 13.49 | 14.05 | 13.646
|  | V-03/15 | 3:15 | 13.4 | 13.52 | 13.55 | 13.44 | 13.46 | [10 empty] | 13.4 | 13.55 | 13.474
|  | V-03/16 | 3:16 | 13.44 | 13.4 | 13.49 | 13.47 | 13.45 | [10 empty] | 13.4 | 13.49 | 13.45
OBSERVACIONES
Ver Resumen de espesores mínimos encontrados en Anexo 1.
INSPECCIONADO POR | [10 empty] | CLIENTE (Revisión/Aprobación)
Firma
Firma | Cert. IPT-ME-C10
Nombre |  |  | Enrique Lopez Viruez |  |  |  | Nivel |  | II UT |  | Nombre
|  |  |  | REPORTE DE INSPECCIÓN | [8 empty] | Procedimiento IPT-UT-10s Revisión 2
|  |  |  | Medición de Espesores Por Ultrasonido | [8 empty] | Fecha: |  | 2019-03-26 |  | Hoja: | 3 de 4
[13 empty] | Reporte N°: |  | ME-V-04/01
Cliente: | [5 empty] | Plano de referencia: | [10 empty] | Recipiente o Equipo:
YPFB-TRANSPORTE S.A. | [5 empty] | INSTRUCTIVO NRO: IT-V-04/01 Rev. 0 | [10 empty] | TANQUE ALMACENAMIENTO GLP V-04
Instalación: | [5 empty] | Código de Referencia: | [7 empty] | Criterio de evaluación:
ESTACIÓN TARIJA | [5 empty] | ASME BPVC Sec. V / API 510 ED 2014 ADD 2017 | [7 empty] | LOS RESULTADOS SERÁN EVALUADOS EN LA MEMORIA DE VALORIZACIÓN
Lado de medición: | [5 empty] | Material(es): |  | Planchas / Tuberías | [5 empty] | Espesores (mm): |  |  | 12.7 / 7.5
EXTERNO | [7 empty] | SA-612-A
Equipo: |  |  | DMSGO |  |  | Velocidad: |  | 5922 |  | m/s |  |  |  | Bloque de Calibración: |  |  |  | Bloque en escalerilla
Número de serie: |  |  | USMGO14036122 | [10 empty] | Espesores del Bloque (mm): |  |  |  | 6,25 - 12,5 - 18,75 - 25,0 / 1,5"-2.5"-3,5"-4,5"
Condición Superficial: | [5 empty] | Tipo de escaneo: | [7 empty] | Número de Serie: |  |  |  | 1471 13 / 40217
SOBRE RECUBRIMIENTO | [5 empty] | A-Scan (puntual) | [7 empty] | Material: |  |  |  | Acero al Carbono 1018 /1018
[14 empty] | Thru Coat |  |  |  | S-505593 0,25 mm 1,49mm
Palpador: | TC560 |  |  |  |  | Frecuencia: |  | 5 MHz | Tipo de palpador: |  |  | Dual |  |  | Tamaño del cristal: |  |  |  | 15,87 mm | Ø
LOCALIZACIÓN |  | Nº CML | DATA | MEDICIONES (mm) | [14 empty] | ESPESOR (mm) |  | PROMEDIO
|  |  |  | 1 | 2 | 3 | 4 | 5 | 6 | 7 | 8 | 9 | 10 | 11 | 12 | 13 | 14 | 15 | min | max
V-04 |  | V-04/01 | 4:01 | 13.43 | 13.42 | 13.63 | 13.78 | 13.46 | [10 empty] | 13.42 | 13.78 | 13.544
|  | V-04/02 | 4:02 | 14.05 | 13.57 | 13.58 | 13.53 | 13.47 | [10 empty] | 13.47 | 14.05 | 13.64
|  | V-04/03 | 4:03 | 13.39 | 13.18 | 14.51 | 13.31 | 13.35 | [10 empty] | 13.18 | 14.51 | 13.548
|  | V-04/04 | 4:04 | 13.34 | 13.37 | 13.38 | 13.39 | 13.21 | [10 empty] | 13.21 | 13.39 | 13.338
|  | V-04/05 | 4:05 | 13.35 | 13.29 | 13.35 | 13.3 | 13.36 | [10 empty] | 13.29 | 13.36 | 13.33
|  | V-04/06 | 4:06 | 13.38 | 13.44 | 13.27 | 13.42 | 13.43 | [10 empty] | 13.27 | 13.44 | 13.388
|  | V-04/07 | 4:07 | 13.56 | 13.56 | 13.6 | 13.52 | 13.52 | [10 empty] | 13.52 | 13.6 | 13.552
|  | V-04/08 | 4:08 | 13.23 | 13.21 | 13.48 | 13.3 | 13.46 | [10 empty] | 13.21 | 13.48 | 13.336
|  | V-04/09 | 4:09 | 13.11 | 13.01 | 13.47 | 13.27 | 13.51 | [10 empty] | 13.01 | 13.51 | 13.274
|  | V-04/10 | 4:10 | 13.09 | 13.38 | 13.37 | 13.34 | 13.36 | [10 empty] | 13.09 | 13.38 | 13.308
|  | V-04/11 | 4:11 | 13.04 | 13.13 | 13.05 | 12.75 | 13.14 | [10 empty] | 12.75 | 13.14 | 13.022
|  | V-04/12 | 4:12 | 13.12 | 13.15 | 13.11 | 13.13 | 13.76 | [10 empty] | 13.11 | 13.76 | 13.254
|  | V-04/13 | 4:13 | 13.01 | 13 | 13.03 | 13.13 | 13.05 | [10 empty] | 13 | 13.13 | 13.044
|  | V-04/14 | 4:14 | 13.3 | 13.3 | 13.2 | 13.19 | 13.18 | [10 empty] | 13.18 | 13.3 | 13.234
|  | V-04/15 | 4:15 | 13.22 | 13.29 | 13.19 | 13.21 | 13.31 | [10 empty] | 13.19 | 13.31 | 13.244
|  | V-04/16 | 4:16 | 13.18 | 13.24 | 13.27 | 13.24 | 13.17 | [10 empty] | 13.17 | 13.27 | 13.22
P-01 |  | P-01/01 | 1:01 | 8.13 | 8.14 | 8.15 | 8.15 | 8.14 | [10 empty] | 8.13 | 8.15 | 8.142
|  | P-01/02 | 1:02 | 8.12 | 8.1 | 8.08 | 8.1 | 8.12 | [10 empty] | 8.08 | 8.12 | 8.104
|  | P-01/03 | 1:03 | 8.01 | 7.96 | 8.09 | 8.07 | 7.94 | [10 empty] | 7.94 | 8.09 | 8.014
|  | P-01/04 | 1:04 | 8.01 | 8.01 | 7.96 | 7.96 | 7.96 | [10 empty] | 7.96 | 8.01 | 7.98
|  | P-01/05 | 1:05 | 7.91 | 7.91 | 8 | 7.99 | 7.99 | [10 empty] | 7.91 | 8 | 7.96
|  | P-01/06 | 1:06 | 8.07 | 8 | 8.02 | 8.02 | 8.02 | [10 empty] | 8 | 8.07 | 8.026
|  | P-01/07 | 1:07 | 8.05 | 8.05 | 8.04 | 7.98 | 7.93 | [10 empty] | 7.93 | 8.05 | 8.01
P-02 |  | P-02/01 | 2:01 | 7.48 | 7.48 | 7.48 | 7.51 | 7.51 | [10 empty] | 7.48 | 7.51 | 7.492
|  | P-02/02 | 2:02 | 7.72 | 7.7 | 7.69 | 7.68 | 7.68 | [10 empty] | 7.68 | 7.72 | 7.694
|  | P-02/03 | 2:03 | 7.9 | 8.02 | 7.88 | 7.93 | 7.92 | [10 empty] | 7.88 | 8.02 | 7.93
|  | P-02/04 | 2:04 | 7.91 | 7.93 | 7.86 | 7.93 | 7.97 | [10 empty] | 7.86 | 7.97 | 7.92
P-03 |  | P-03/01 | 3:01 | 7.79 | 7.79 | 7.7 | 7.7 | 7.7 | [10 empty] | 7.7 | 7.79 | 7.736
|  | P-03/02 | 3:02 | 7.64 | 7.52 | 7.94 | 7.61 | 7.74 | [10 empty] | 7.52 | 7.94 | 7.69
|  | P-03/03 | 3:03 | 7.65 | 7.72 | 7.84 | 7.74 | 7.72 | [10 empty] | 7.65 | 7.84 | 7.734
|  | P-03/04 | 3:04 | 7.73 | 7.84 | 7.77 | 7.84 | 7.83 | [10 empty] | 7.73 | 7.84 | 7.802
P-04 |  | P-04/01 | 4:01 | 7.84 | 7.59 | 7.68 | 7.68 | 7.68 | [10 empty] | 7.59 | 7.84 | 7.694
|  | P-04/02 | 4:02 | 7.79 | 7.75 | 7.84 | 7.83 | 7.7 | [10 empty] | 7.7 | 7.84 | 7.782
|  | P-04/03 | 4:03 | 7.81 | 7.74 | 7.74 | 7.79 | 7.81 | [10 empty] | 7.74 | 7.81 | 7.778
|  | P-04/04 | 4:04 | 7.69 | 7.78 | 7.74 | 7.76 | 7.69 | [10 empty] | 7.69 | 7.78 | 7.732
P-05 |  | P-05/01 | 5:01 | 7.45 | 7.47 | 7.47 | 7.48 | 7.49 | [10 empty] | 7.45 | 7.49 | 7.472
|  | P-05/02 | 5:02 | 7.92 | 7.92 | 7.93 | 7.89 | 7.89 | [10 empty] | 7.89 | 7.93 | 7.91
|  | P-05/03 | 5:03 | 7.68 | 7.85 | 7.87 | 7.83 | 7.8 | [10 empty] | 7.68 | 7.87 | 7.806
|  | P-05/04 | 5:04 | 7.85 | 7.86 | 7.86 | 7.89 | 7.89 | [10 empty] | 7.85 | 7.89 | 7.87
P-06 |  | P-06/01 | 6:01 | 7.8 | 7.76 | 7.86 | 7.79 | 7.79 | [10 empty] | 7.76 | 7.86 | 7.8
|  | P-06/02 | 6:02 | 7.46 | 7.54 | 7.52 | 7.53 | 7.54 | [10 empty] | 7.46 | 7.54 | 7.518
|  | P-06/03 | 6:03 | 7.88 | 7.8 | 7.71 | 7.83 | 7.83 | [10 empty] | 7.71 | 7.88 | 7.81
|  | P-06/04 | 6:04 | 7.83 | 7.83 | 7.83 | 7.74 | 7.82 | [10 empty] | 7.74 | 7.83 | 7.81
P-07 |  | P-07/01 | 7:01 | 7.96 | 7.97 | 7.95 | 7.96 | 7.96 | [10 empty] | 7.95 | 7.97 | 7.96
|  | P-07/02 | 7:02 | 7.9 | 7.72 | 7.76 | 7.76 | 7.76 | [10 empty] | 7.72 | 7.9 | 7.78
|  | P-07/03 | 7:03 | 7.83 | 7.83 | 7.86 | 7.87 | 7.83 | [10 empty] | 7.83 | 7.87 | 7.844
|  | P-07/04 | 7:04 | 7.84 | 7.85 | 7.84 | 7.87 | 7.84 | [10 empty] | 7.84 | 7.87 | 7.848
OBSERVACIONES
Ver Resumen de espesores mínimos encontrados en Anexo 1.
INSPECCIONADO POR | [10 empty] | CLIENTE (Revisión/Aprobación)
Firma
Firma | Cert. IPT-ME-C10
Nombre |  |  | Enrique Lopez Viruez |  |  |  | Nivel |  | II UT |  | Nombre
Nombre |  |  | Enrique Lopez Viruez |  |  |  | Nivel |  | II UT |  | Nombre
|  |  |  | REPORTE DE INSPECCIÓN | [8 empty] | Procedimiento IPT-UT-10s Revisión 2
|  |  |  | Medición de Espesores Por Ultrasonido | [8 empty] | Fecha: |  | 2019-03-26 |  | Hoja: | 4 de 4
[13 empty] | Reporte N°: |  | ME-V-04/01
Cliente: | [5 empty] | Plano de referencia: | [10 empty] | Recipiente o Equipo:
YPFB-TRANSPORTE S.A. | [5 empty] | INSTRUCTIVO NRO: IT-V-04/01 Rev. 0 | [10 empty] | TANQUE ALMACENAMIENTO GLP V-04
Instalación: | [5 empty] | Código de Referencia: | [7 empty] | Criterio de evaluación:
ESTACIÓN TARIJA | [5 empty] | ASME BPVC Sec. V / API 510 ED 2014 ADD 2017 | [7 empty] | LOS RESULTADOS SERÁN EVALUADOS EN LA MEMORIA DE VALORIZACIÓN
Lado de medición: | [5 empty] | Material(es): |  | Planchas / Tuberías | [5 empty] | Espesores (mm): |  |  | 12.7 / 7.5
EXTERNO | [7 empty] | SA-612-A
Equipo: |  |  | DMSGO |  |  | Velocidad: |  | 5922 |  | m/s |  |  |  | Bloque de Calibración: |  |  |  | Bloque en escalerilla
Número de serie: |  |  | USMGO14036122 | [10 empty] | Espesores del Bloque (mm): |  |  |  | 6,25 - 12,5 - 18,75 - 25,0 / 1,5"-2.5"-3,5"-4,5"
Condición Superficial: | [5 empty] | Tipo de escaneo: | [7 empty] | Número de Serie: |  |  |  | 1471 13 / 40217
SOBRE RECUBRIMIENTO | [5 empty] | A-Scan (puntual) | [7 empty] | Material: |  |  |  | Acero al Carbono 1018 /1018
[14 empty] | Thru Coat |  |  |  | S-505593 0,25 mm 1,49mm
Palpador: | TC560 |  |  |  |  | Frecuencia: |  | 5 MHz | Tipo de palpador: |  |  | Dual |  |  | Tamaño del cristal: |  |  |  | 15,87 mm | Ø
LOCALIZACIÓN |  | Nº CML | DATA | MEDICIONES (mm) | [14 empty] | ESPESOR (mm) |  | PROMEDIO
|  |  |  | 1 | 2 | 3 | 4 | 5 | 6 | 7 | 8 | 9 | 10 | 11 | 12 | 13 | 14 | 15 | min | max
P-08 |  | P-08/01 | 8:01 | 7.93 | 7.95 | 7.9 | 7.96 | 7.96 | [10 empty] | 7.9 | 7.96 | 7.94
|  | P-08/02 | 8:02 | 7.46 | 7.64 | 7.7 | 7.51 | 7.51 | [10 empty] | 7.46 | 7.7 | 7.564
|  | P-08/03 | 8:03 | 7.87 | 7.9 | 7.91 | 7.9 | 7.9 | [10 empty] | 7.87 | 7.91 | 7.896
|  | P-08/04 | 8:04 | 7.86 | 7.86 | 7.91 | 7.91 | 7.93 | [10 empty] | 7.86 | 7.93 | 7.894
P-09 |  | P-09/01 | 9:01 | 7.74 | 7.76 | 7.78 | 7.77 | 7.8 | [10 empty] | 7.74 | 7.8 | 7.77
|  | P-09/02 | 9:02 | 7.8 | 7.74 | 7.75 | 7.75 | 7.78 | [10 empty] | 7.74 | 7.8 | 7.764
|  | P-09/03 | 9:03 | 7.75 | 7.77 | 7.81 | 7.71 | 7.72 | [10 empty] | 7.71 | 7.81 | 7.752
|  | P-09/04 | 9:04 | 7.67 | 7.65 | 7.65 | 7.65 | 7.65 | [10 empty] | 7.65 | 7.67 | 7.654
|  | P-09/05 | 9:05 | 7.5 | 7.5 | 7.5 | 7.49 | 7.5 | [10 empty] | 7.49 | 7.5 | 7.498
|  | P-09/06 | 9:06 | 7.52 | 7.43 | 7.54 | 7.48 | 7.46 | [10 empty] | 7.43 | 7.54 | 7.486
|  | P-09/07 | 9:07 | 7.78 | 7.73 | 7.79 | 7.8 | 7.78 | [10 empty] | 7.73 | 7.8 | 7.776
P-10 |  | P-10/01 | 10:01 | 7.57 | 7.54 | 7.54 | 7.55 | 7.56 | [10 empty] | 7.54 | 7.57 | 7.552
|  | P-10/02 | 10:02 | 7.36 | 7.43 | 7.41 | 7.41 | 7.41 | [10 empty] | 7.36 | 7.43 | 7.404
|  | P-10/03 | 10:03 | 7.54 | 7.54 | 7.58 | 7.58 | 7.58 | [10 empty] | 7.54 | 7.58 | 7.564
|  | P-10/04 | 10:04 | 7.58 | 7.57 | 7.57 | 7.58 | 7.55 | [10 empty] | 7.55 | 7.58 | 7.57
P-11 |  | P-11/01 | 11:01 | 7.36 | 7.45 | 7.32 | 7.32 | 7.33 | [10 empty] | 7.32 | 7.45 | 7.356
|  | P-11/02 | 11:02 | 7.15 | 7.36 | 7.34 | 7.35 | 7.35 | [10 empty] | 7.15 | 7.36 | 7.31
|  | P-11/03 | 11:03 | 7.53 | 7.53 | 7.52 | 7.53 | 7.53 | [10 empty] | 7.52 | 7.53 | 7.528
|  | P-11/04 | 11:04 | 7.51 | 7.48 | 7.51 | 7.51 | 7.51 | [10 empty] | 7.48 | 7.51 | 7.504
P-12 |  | P-12/01 | 12:01 | 7.41 | 7.29 | 7.26 | 7.36 | 7.38 | [10 empty] | 7.26 | 7.41 | 7.34
|  | P-12/02 | 12:02 | 7.38 | 7.37 | 7.36 | 7.43 | 7.35 | [10 empty] | 7.35 | 7.43 | 7.378
|  | P-12/03 | 12:03 | 7.29 | 7.4 | 7.39 | 7.41 | 7.4 | [10 empty] | 7.29 | 7.41 | 7.378
|  | P-12/04 | 12:04 | 7.49 | 7.39 | 7.29 | 7.3 | 7.43 | [10 empty] | 7.29 | 7.49 | 7.38
P-13 |  | P-13/01 | 13:01 | 7.43 | 7.29 | 7.32 | 7.21 | 7.26 | [10 empty] | 7.21 | 7.43 | 7.302
|  | P-13/02 | 13:02 | 7.22 | 7.21 | 7.14 | 7.24 | 7.2 | [10 empty] | 7.14 | 7.24 | 7.202
|  | P-13/03 | 13:03 | 7.69 | 7.7 | 7.67 | 7.7 | 7.68 | [10 empty] | 7.67 | 7.7 | 7.688
|  | P-13/04 | 13:04 | 7.72 | 7.72 | 7.69 | 7.73 | 7.64 | [10 empty] | 7.64 | 7.73 | 7.7
P-14 |  | P-14/01 | 14:01 | 7.49 | 7.49 | 7.59 | 7.45 | 7.57 | [10 empty] | 7.45 | 7.59 | 7.518
|  | P-14/02 | 14:02 | 7.79 | 7.8 | 7.8 | 7.8 | 7.8 | [10 empty] | 7.79 | 7.8 | 7.798
|  | P-14/03 | 14:03 | 7.36 | 7.34 | 7.4 | 7.36 | 7.36 | [10 empty] | 7.34 | 7.4 | 7.364
|  | P-14/04 | 14:04 | 7.46 | 7.46 | 7.45 | 7.46 | 7.46 | [10 empty] | 7.45 | 7.46 | 7.458
P-15 |  | P-15/01 | 15:01 | 7.27 | 7.44 | 7.47 | 7.42 | 7.5 | [10 empty] | 7.27 | 7.5 | 7.42
|  | P-15/02 | 15:02 | 7.57 | 7.56 | 7.47 | 7.47 | 7.55 | [10 empty] | 7.47 | 7.57 | 7.524
|  | P-15/03 | 15:03 | 7.44 | 7.48 | 7.44 | 7.45 | 7.45 | [10 empty] | 7.44 | 7.48 | 7.452
|  | P-15/04 | 15:04 | 7.55 | 7.55 | 7.54 | 7.54 | 7.57 | [10 empty] | 7.54 | 7.57 | 7.55
P-16 |  | P-16/01 | 16:01 | 7.63 | 7.68 | 7.64 | 7.64 | 7.68 | [10 empty] | 7.63 | 7.68 | 7.654
|  | P-16/02 | 16:02 | 7.67 | 7.66 | 7.6 | 7.58 | 7.59 | [10 empty] | 7.58 | 7.67 | 7.62
|  | P-16/03 | 16:03 | 7.61 | 7.61 | 7.59 | 7.64 | 7.64 | [10 empty] | 7.59 | 7.64 | 7.618
|  | P-16/04 | 16:04 | 7.64 | 7.63 | 7.58 | 7.64 | 7.64 | [10 empty] | 7.58 | 7.64 | 7.626
P-02-M1 |  | P-02-M1/01 | 1:01 | 7.6 | 7.6 | 7.59 | 7.58 | 7.59 | [10 empty] | 7.58 | 7.6 | 7.592
|  | P-02-M1/02 | 1:02 | 7.67 | 7.67 | 7.66 | 7.66 | 7.67 | [10 empty] | 7.66 | 7.67 | 7.666
|  | P-02-M1/03 | 1:03 | 7.64 | 7.64 | 7.64 | 7.41 | 7.61 | [10 empty] | 7.41 | 7.64 | 7.588
|  | P-02-M1/04 | 1:04 | 7.61 | 8.14 | 7.62 | 7.6 | 7.64 | [10 empty] | 7.6 | 8.14 | 7.722
|  | P-02-M1/05 | 1:05 | 7.63 | 7.49 | 7.47 | 7.42 | 7.49 | [10 empty] | 7.42 | 7.63 | 7.5
|  | P-02-M1/06 | 1:06 | 8 | 7.62 | 8.1 | 7.49 | 7.61 | [10 empty] | 7.49 | 8.1 | 7.764
|  | P-02-M1/07 | 1:07 | 7.78 | 7.63 | 7.72 | 7.72 | 7.86 | [10 empty] | 7.63 | 7.86 | 7.742
|  | P-02-M1/08 | 1:08 | 7.54 | 7.54 | 7.46 | 7.8 | 7.75 | [10 empty] | 7.46 | 7.8 | 7.618
OBSERVACIONES
Ver Resumen de espesores mínimos encontrados en Anexo 1.
INSPECCIONADO POR | [10 empty] | CLIENTE (Revisión/Aprobación)
Firma
Firma | Cert. IPT-ME-C10
Nombre |  |  | Enrique Lopez Viruez |  |  |  | Nivel |  | II UT |  | Nombre

## Hoja2
ANEXO 1: RESUMEN DE ESPESORES MÍNIMOS
TANQUE V-04
ITEM | ELEMENTO |  | MÍNIMO ESPESOR MEDIDO (mm) | Nº CML
1 | V-01 |  | 12.75 | V-01-N12-02 V-01-N12-04
2 | V-02 |  | 12.89 | V-02/05
3 | V-03 |  | 13.15 | V-03/03
4 | V-04 |  | 12.75 | V-04/11
5 | P-01 |  | 7.91 | P-01/05
6 | P-02 |  | 7.41 | P-02-M1/03
7 | P-03 |  | 7.52 | P-03/02
8 | P-04 |  | 7.59 | P-04/01
9 | P-05 |  | 7.45 | P-05/01
10 | P-06 |  | 7.46 | P-06/02
11 | P-07 |  | 7.72 | P-07/02
12 | P-08 |  | 7.46 | P-08/02
13 | P-09 |  | 7.01 | P-09-N8-03
14 | P-10 |  | 6.12 | P-10-N10-02
15 | P-11 |  | 7.15 | P-11/02
16 | P-12 |  | 7.26 | P-12/01
17 | P-13 |  | 7.14 | P-12/01
18 | P-14 |  | 7.34 | P-14/03
19 | P-15 |  | 7.27 | P-15/01
20 | P-16 |  | 7.58 | P-16/02 P-16/04
21 | N12-R |  | 10.27 | N12-R