## 001
|  |  |  | REPORTE DE INSPECCIÓN | [8 empty] | Procedimiento IPT-UT-10s Revisión 2
|  |  |  | Medición de Espesores Por Ultrasonido | [8 empty] | Fecha: |  | 2019-03-26 |  | Hoja: | 1 de 5
[13 empty] | Reporte N°: |  | ME-V-10/01
Cliente: | [5 empty] | Plano de referencia: | [10 empty] | Recipiente o Equipo:
YPFB-TRANSPORTE S.A. | [5 empty] | INSTRUCTIVO NRO: IT-V-10/01 Rev. 0 | [10 empty] | TANQUE ALMACENAMIENTO GLP V-10
Instalación: | [5 empty] | Código de Referencia: | [7 empty] | Criterio de evaluación:
ESTACIÓN TARIJA | [5 empty] | ASME BPVC Sec. V / API 510 ED 2014 ADD 2017 | [7 empty] | LOS RESULTADOS SERÁN EVALUADOS EN LA MEMORIA DE VALORIZACIÓN
Lado de medición: | [5 empty] | Material(es): |  | Cuerpo y Cabezales | [5 empty] | Espesores (mm): |  |  | 9.5 / 16.00
EXTERNO | [7 empty] | SA-455-A / SA-202-B
Equipo: |  |  | DMSGO |  |  | Velocidad: |  | 5932 |  | m/s |  |  |  | Bloque de Calibración: |  |  |  | Bloque en escalerilla
Número de serie: |  |  | USMGO14036122 | [10 empty] | Espesores del Bloque (mm): |  |  |  | 6,25 - 12,5 - 18,75 - 25,0
Condición Superficial: | [5 empty] | Tipo de escaneo: | [7 empty] | Número de Serie: |  |  |  | 1471 13
SOBRE RECUBRIMIENTO | [5 empty] | A-Scan (puntual) | [7 empty] | Material: |  |  |  | Acero al Carbono 1018 /1018
[14 empty] | Thru Coat |  |  |  | S-505593 0,25 mm 1,49mm
Palpador: | TC560 |  |  |  |  | Frecuencia: |  | 5 MHz | Tipo de palpador: |  |  | Dual |  |  | Tamaño del cristal: |  |  |  | 15,87 mm | Ø
LOCALIZACIÓN |  | Nº CML | DATA | MEDICIONES (mm) | [14 empty] | ESPESOR (mm) |  | PROMEDIO
|  |  |  | 1 | 2 | 3 | 4 | 5 | 6 | 7 | 8 | 9 | 10 | 11 | 12 | 13 | 14 | 15 | MIN | MAX
V-06-N1 |  | V-06-N1-01 | 1:A:1 | EMPTY | 16.31 | 16.34 | 16.27 | 16.37 | [10 empty] | 16.27 | 16.37 | 16.3225
|  | V-06-N1-02 | 1:B:1 | 16.35 | 16.28 | 16.4 | 16.4 | 16.37 | [10 empty] | 16.28 | 16.4 | 16.36
|  | V-06-N1-03 | 1:C:1 | 16.44 | 16.38 | 16.38 | 16.38 | 16.38 | [10 empty] | 16.38 | 16.44 | 16.392
|  | V-06-N1-04 | 1:D:1 | 16.34 | 16.21 | 16.25 | 16.25 | 16.18 | [10 empty] | 16.18 | 16.34 | 16.246
V-06-N2 |  | V-06-N2-01 | 2:A:1 | 16.3 | 16.41 | 16.41 | 16.4 | 16.31 | [10 empty] | 16.3 | 16.41 | 16.366
|  | V-06-N2-02 | 2:B:1 | 16.31 | 16.44 | 16.21 | 16.21 | 16.2 | [10 empty] | 16.2 | 16.44 | 16.274
|  | V-06-N2-03 | 2:C:1 | 16.41 | 16.34 | 16.43 | 16.43 | 16.42 | [10 empty] | 16.34 | 16.43 | 16.406
|  | V-06-N2-04 | 2:D:1 | 16.26 | 16.39 | 16.45 | 16.37 | 16.4 | [10 empty] | 16.26 | 16.45 | 16.374
V-06-N3 |  | V-06-N3-01 | 3:A:1 | 16.47 | 16.37 | 16.46 | 16.46 | 16.47 | [10 empty] | 16.37 | 16.47 | 16.446
|  | V-06-N3-02 | 3:B:1 | 16.27 | 16.26 | 16.33 | 16.2 | 16.2 | [10 empty] | 16.2 | 16.33 | 16.252
|  | V-06-N3-03 | 3:C:1 | 16.31 | 16.35 | 16.36 | 16.22 | 16.41 | [10 empty] | 16.22 | 16.41 | 16.33
|  | V-06-N3-04 | 3:D:1 | 16.31 | 16.49 | 16.45 | 16.43 | 16.43 | [10 empty] | 16.31 | 16.49 | 16.422
V-06-N4 |  | V-06-N4-01 | 4:A:1 | 16.46 | 16.46 | 16.43 | 16.39 | 16.3 | [10 empty] | 16.3 | 16.46 | 16.408
|  | V-06-N4-02 | 4:B:1 | 16.28 | 16.37 | 16.27 | 16.32 | 16.23 | [10 empty] | 16.23 | 16.37 | 16.294
|  | V-06-N4-03 | 4:C:1 | 16.36 | 16.36 | 16.38 | 16.36 | 16.44 | [10 empty] | 16.36 | 16.44 | 16.38
|  | V-06-N4-04 | 4:D:1 | 16.4 | 16.41 | 16.35 | 16.21 | 16.2 | [10 empty] | 16.2 | 16.41 | 16.314
V-06-N5 |  | V-06N4-01 | 5:A:1 | 16.39 | 16.33 | 16.37 | 16.38 | 16.34 | [10 empty] | 16.33 | 16.39 | 16.362
|  | V-06-N4-02 | 5:B:1 | 16.41 | 16.39 | 16.4 | 16.39 | 16.39 | [10 empty] | 16.39 | 16.41 | 16.396
|  | V-06-N4-03 | 5:C:1 | 16.31 | 16.35 | 16.36 | 16.22 | 16.41 | [10 empty] | 16.22 | 16.41 | 16.33
|  | V-06-N4-04 | 5:D:1 | 16.4 | 16.41 | 16.35 | 16.21 | 16.2 | [10 empty] | 16.2 | 16.41 | 16.314
P-10-N6 |  | P-10-N6-01 | 6:A:1 | 9.44 | 9.48 | 9.48 | 9.44 | 9.44 | [10 empty] | 9.44 | 9.48 | 9.456
|  | P-10-N6-02 | 6:B:1 | 9.49 | 9.53 | 9.46 | 9.38 | 9.4 | [10 empty] | 9.38 | 9.53 | 9.452
|  | P-10-N6-03 | 6:C:1 | 9.62 | 9.53 | 9.53 | 9.53 | 9.6 | [10 empty] | 9.53 | 9.62 | 9.562
|  | P-10-N6-04 | 6:D:1 | 9.5 | 9.45 | 9.52 | 9.52 | 9.51 | [10 empty] | 9.45 | 9.52 | 9.5
P-09-N7 |  | P-09-N7-01 | 7:A:1 | 9.71 | 9.59 | 9.54 | 9.63 | 9.7 | [10 empty] | 9.54 | 9.71 | 9.634
|  | P-09-N7-02 | 7:B:1 | 9.6 | 9.51 | 9.43 | 9.59 | 9.59 | [10 empty] | 9.43 | 9.6 | 9.544
|  | P-09-N7-03 | 7:C:1 | 9.52 | 9.67 | 9.47 | 9.45 | 9.58 | [10 empty] | 9.45 | 9.67 | 9.538
|  | P-09-N7-04 | 7:D:1 | 9.59 | 9.59 | 9.59 | 9.58 | 9.57 | [10 empty] | 9.57 | 9.59 | 9.584
P-09-N8 |  | P-09-N8-01 | 8:A:1 | 9.5 | 9.54 | 9.53 | 9.53 | 9.56 | [10 empty] | 9.5 | 9.56 | 9.532
|  | P-09-N8-02 | 8:B:1 | 9.57 | 9.51 | 9.52 | 9.59 | 9.59 | [10 empty] | 9.51 | 9.59 | 9.556
|  | P-09-N8-03 | 8:C:1 | 9.54 | 9.48 | 9.51 | 9.42 | 9.5 | [10 empty] | 9.42 | 9.54 | 9.49
|  | P-09-N8-04 | 8:D:1 | 9.58 | 9.54 | 9.59 | 9.57 | 9.51 | [10 empty] | 9.51 | 9.59 | 9.558
P-09-N9 |  | P-09-N9-01 | 9:A:1 | 10.67 | 10.62 | 10.72 | 10.65 | 10.67 | [10 empty] | 10.62 | 10.72 | 10.666
|  | P-09-N9-02 | 9:B:1 | 10.55 | 10.59 | 10.63 | 10.63 | 10.63 | [10 empty] | 10.55 | 10.63 | 10.606
|  | P-09-N9-03 | 9:C:1 | 10.85 | 10.78 | 10.79 | 10.74 | 10.78 | [10 empty] | 10.74 | 10.85 | 10.788
|  | P-09-N9-04 | 9:D:1 | 10.77 | 10.82 | 10.77 | 10.73 | 10.59 | [10 empty] | 10.59 | 10.82 | 10.736
P-10-N10 |  | P-10-N10-01 | 10:A:1 | 10.59 | 10.35 | 10.59 | 10.55 | 10.55 | [10 empty] | 10.35 | 10.59 | 10.526
|  | P-10-N10-02 | 10:B:1 | 10.58 | 10.59 | 10.6 | 10.6 | 10.6 | [10 empty] | 10.58 | 10.6 | 10.594
|  | P-10-N10-03 | 10:C:1 | 10.63 | 10.6 | 10.58 | 10.56 | 10.58 | [10 empty] | 10.56 | 10.63 | 10.59
|  | P-10-N10-04 | 10:D:1 | 10.49 | 10.66 | 10.54 | 10.67 | 10.58 | [10 empty] | 10.49 | 10.67 | 10.588
V-01-N11 |  | V-01-N11-01 | 1:A:1 | 15.77 | 15.68 | 15.9 | 15.73 | 15.84 | [10 empty] | 15.68 | 15.9 | 15.784
|  | V-01-N11-02 | 1:B:1 | 15.92 | 15.67 | 16 | 16.1 | 16.06 | [10 empty] | 15.67 | 16.1 | 15.95
|  | V-01-N11-03 | 1:C:1 | 15.97 | 15.99 | 15.98 | 15.91 | 15.82 | [10 empty] | 15.82 | 15.99 | 15.934
|  | V-01-N11-04 | 1:D:1 | 15.81 | 15.81 | 15.96 | 15.93 | 15.93 | [10 empty] | 15.81 | 15.96 | 15.888
V-01-N12 |  | V-01-N12-01 | 2:A:1 | 17.31 | 16.3 | 16.31 | 16.3 | 16.31 | [10 empty] | 16.3 | 17.31 | 16.506
|  | V-01-N12-02 | 2:B:1 | 17.11 | 17.11 | 16.26 | 16.16 | 16.24 | [10 empty] | 16.16 | 17.11 | 16.576
|  | V-01-N12-03 | 2:C:1 | 16.35 | 16.35 | 16.26 | 16.3 | 16.25 | [10 empty] | 16.25 | 16.35 | 16.302
|  | V-01-N12-04 | 2:D:1 | 16.31 | 16.3 | 16.3 | 16.47 | 16.47 | [10 empty] | 16.3 | 16.47 | 16.37
OBSERVACIONES
Ver Resumen de espesores mínimos encontrados en Anexo 1.
INSPECCIONADO POR | [10 empty] | CLIENTE (Revisión/Aprobación)
Firma
Firma | Cert. IPT-ME-C10
Nombre |  |  | Enrique Lopez Viruez |  |  |  | Nivel |  | II UT |  | Nombre
|  |  |  | REPORTE DE INSPECCIÓN | [8 empty] | Procedimiento IPT-UT-10s Revisión 2
|  |  |  | Medición de Espesores Por Ultrasonido | [8 empty] | Fecha: |  | 2019-03-26 |  | Hoja: | 2 de 5
[13 empty] | Reporte N°: |  | ME-V-10/01
Cliente: | [5 empty] | Plano de referencia: | [10 empty] | Recipiente o Equipo:
YPFB-TRANSPORTE S.A. | [5 empty] | INSTRUCTIVO NRO: IT-V-10/01 Rev. 0 | [10 empty] | TANQUE ALMACENAMIENTO GLP V-10
Instalación: | [5 empty] | Código de Referencia: | [7 empty] | Criterio de evaluación:
ESTACIÓN TARIJA | [5 empty] | ASME BPVC Sec. V / API 510 ED 2014 ADD 2017 | [7 empty] | LOS RESULTADOS SERÁN EVALUADOS EN LA MEMORIA DE VALORIZACIÓN
Lado de medición: | [5 empty] | Material(es): |  | Planchas / Tuberías | [5 empty] | Espesores (mm): |  |  | 9.5 / 16.00
EXTERNO | [7 empty] | SA-455-A / SA-202-B
Equipo: |  |  | DMSGO |  |  | Velocidad: |  | 5922 |  | m/s |  |  |  | Bloque de Calibración: |  |  |  | Bloque en escalerilla
Número de serie: |  |  | USMGO14036122 | [10 empty] | Espesores del Bloque (mm): |  |  |  | 6,25 - 12,5 - 18,75 - 25,0 / 1,5"-2.5"-3,5"-4,5"
Condición Superficial: | [5 empty] | Tipo de escaneo: | [7 empty] | Número de Serie: |  |  |  | 1471 13 / 40217
SOBRE RECUBRIMIENTO | [5 empty] | A-Scan (puntual) | [7 empty] | Material: |  |  |  | Acero al Carbono 1018 /1018
[14 empty] | Thru Coat |  |  |  | S-505593 0,25 mm 1,49mm
Palpador: | TC560 |  |  |  |  | Frecuencia: |  | 5 MHz | Tipo de palpador: |  |  | Dual |  |  | Tamaño del cristal: |  |  |  | 15,87 mm | Ø
LOCALIZACIÓN |  | Nº CML | DATA | MEDICIONES (mm) | [14 empty] | ESPESOR (mm) |  | PROMEDIO
|  |  |  | 1 | 2 | 3 | 4 | 5 | 6 | 7 | 8 | 9 | 10 | 11 | 12 | 13 | 14 | 15 | min | max
N12-R |  | N12-R-01 | 1:A:1 | 11.31 | 11.22 | 11.23 | 11.26 | 11.25 | [10 empty] | 11.22 | 11.31 | 11.254
|  | N12-R-02 | 1:B:1 | 11.3 | 11.3 | 11.3 | EMPTY | 11.25 | [10 empty] | 11.25 | 11.3 | 11.2875
|  | N12-R-03 | 1:C:1 | 11.25 | 11.24 | 11.24 | 11.24 | 11.28 | [10 empty] | 11.24 | 11.28 | 11.25
|  | N12-R-04 | 1:D:1 | 11.27 | 11.24 | 11.24 | 11.24 | 11.24 | [10 empty] | 11.24 | 11.27 | 11.246
N12-T |  | N12-T-01 | 2:A:1 | 12.45 | 12.49 | 12.62 | 12.62 | 12.77 | [10 empty] | 12.45 | 12.77 | 12.59
|  | N12-T-02 | 2:B:1 | 12.69 | 12.67 | 12.68 | 12.68 | 12.68 | [10 empty] | 12.67 | 12.69 | 12.68
|  | N12-T-03 | 2:C:1 | 12.76 | 12.77 | 12.79 | 12.74 | 12.77 | [10 empty] | 12.74 | 12.79 | 12.766
|  | N12-T-04 | 2:D:1 | 12.74 | 12.57 | 12.55 | 12.59 | 12.96 | [10 empty] | 12.55 | 12.96 | 12.682
V-01-N13 |  | V-01-N13-01 | 2:A:1 | 16.7 | 16.18 | 16.13 | 16.24 | 16.07 | [10 empty] | 16.07 | 16.7 | 16.264
|  | V-01-N13-02 | 2:B:1 | 16.17 | 16.09 | 16.23 | 16.13 | 16.07 | [10 empty] | 16.07 | 16.23 | 16.138
|  | V-01-N13-03 | 2:C:1 | 16.21 | 16.2 | 16.18 | 16.21 | 16.23 | [10 empty] | 16.18 | 16.23 | 16.206
|  | V-01-N13-04 | 2:D:1 | 16.25 | 16.26 | 16.2 | 16.2 | 16.11 | [10 empty] | 16.11 | 16.26 | 16.204
V-01 |  | V-01/01 | 1:01 | 16.31 | 16.36 | 16.32 | 16.3 | 16.3 | [10 empty] | 16.3 | 16.36 | 16.318
|  | V-01/02 | 1:02 | 16.6 | 16.62 | 15.88 | 15.89 | 16.66 | [10 empty] | 15.88 | 16.66 | 16.33
|  | V-01/03 | 1:03 | 15.8 | 15.95 | 15.91 | 16.62 | 15.85 | [10 empty] | 15.8 | 16.62 | 16.026
|  | V-01/04 | 1:04 | 16.08 | 16.17 | 16.12 | 16.09 | 16.06 | [10 empty] | 16.06 | 16.17 | 16.104
|  | V-01/05 | 1:05 | 15.79 | 15.82 | 15.78 | 15.86 | 15.77 | [10 empty] | 15.77 | 15.86 | 15.804
|  | V-01/06 | 1:06 | 15.85 | 15.68 | 16.46 | 15.74 | 15.73 | [10 empty] | 15.68 | 16.46 | 15.892
|  | V-01/07 | 1:07 | 15.52 | 15.56 | 15.55 | 15.64 | 15.66 | [10 empty] | 15.52 | 15.66 | 15.586
|  | V-01/08 | 1:08 | 16.12 | 15.98 | 15.94 | 16.05 | 16.09 | [10 empty] | 15.94 | 16.12 | 16.036
|  | V-01/09 | 1:09 | 16.14 | 16.89 | 16.92 | 16.93 | 16.9 | [10 empty] | 16.14 | 16.93 | 16.756
|  | V-01/10 | 1:10 | 15.86 | 15.84 | 15.72 | 15.91 | 15.86 | [10 empty] | 15.72 | 15.91 | 15.838
|  | V-01/11 | 1:11 | 15.93 | 15.83 | 15.69 | 15.91 | 15.92 | [10 empty] | 15.69 | 15.93 | 15.856
|  | V-01/12 | 1:12 | 15.92 | 15.91 | 15.81 | 15.82 | 15.72 | [10 empty] | 15.72 | 15.92 | 15.836
|  | V-01/13 | 1:13 | 15.85 | 15.71 | 15.72 | 15.57 | 15.6 | [10 empty] | 15.57 | 15.85 | 15.69
|  | V-01/14 | 1:14 | 15.74 | 15.71 | 15.71 | 15.76 | 15.75 | [10 empty] | 15.71 | 15.76 | 15.734
|  | V-01/15 | 1:15 | 15.71 | 15.69 | 15.79 | 15.73 | 15.71 | [10 empty] | 15.69 | 15.79 | 15.726
|  | V-01/16 | 1:16 | 16.2 | 16.21 | 16.3 | 16.2 | 16.29 | [10 empty] | 16.2 | 16.3 | 16.24
V-02 |  | V-02/01 | 2:01 | 16.07 | 16.09 | 16.09 | 16.08 | 16.03 | [10 empty] | 16.03 | 16.09 | 16.072
|  | V-02/02 | 2:02 | 15.66 | 15.92 | 15.82 | 15.78 | 15.79 | [10 empty] | 15.66 | 15.92 | 15.794
|  | V-02/03 | 2:03 | 15.09 | 15.23 | 15.23 | 15.18 | 15.29 | [10 empty] | 15.09 | 15.29 | 15.204
|  | V-02/04 | 2:04 | 15.21 | 15.69 | 15.71 | 15.71 | 15.66 | [10 empty] | 15.21 | 15.71 | 15.596
|  | V-02/05 | 2:05 | 15.8 | 15.85 | 15.81 | 15.74 | 15.76 | [10 empty] | 15.74 | 15.85 | 15.792
|  | V-02/06 | 2:06 | 16 | 16.01 | 16.01 | 15.98 | 15.98 | [10 empty] | 15.98 | 16.01 | 15.996
|  | V-02/07 | 2:07 | 15.89 | 15.89 | 15.86 | 15.86 | 15.88 | [10 empty] | 15.86 | 15.89 | 15.876
|  | V-02/08 | 2:08 | 15.85 | 15.74 | 15.9 | 15.68 | 15.89 | [10 empty] | 15.68 | 15.9 | 15.812
|  | V-02/09 | 2:09 | 15.83 | 16.12 | 16.12 | 16.12 | 16.13 | [10 empty] | 15.83 | 16.13 | 16.064
|  | V-02/10 | 2:10 | 16.82 | 15.92 | 15.89 | 15.72 | 15.72 | [10 empty] | 15.72 | 16.82 | 16.014
|  | V-02/11 | 2:11 | 15.47 | 15.42 | 16.19 | 15.57 | 15.57 | [10 empty] | 15.42 | 16.19 | 15.644
|  | V-02/12 | 2:12 | 15.84 | 15.84 | 15.85 | 15.82 | 15.81 | [10 empty] | 15.81 | 15.85 | 15.832
|  | V-02/13 | 2:13 | 15.92 | 15.97 | 15.92 | 15.92 | 15.92 | [10 empty] | 15.92 | 15.97 | 15.93
|  | V-02/14 | 2:14 | 16.27 | 16.22 | 16.23 | 16.24 | 16.24 | [10 empty] | 16.22 | 16.27 | 16.24
|  | V-02/15 | 2:15 | 15.84 | 15.87 | 15.81 | 15.89 | 15.87 | [10 empty] | 15.81 | 15.89 | 15.856
|  | V-02/16 | 2:16 | 15.79 | 15.78 | 15.64 | 15.74 | 15.76 | [10 empty] | 15.64 | 15.79 | 15.742
OBSERVACIONES
Ver Resumen de espesores mínimos encontrados en Anexo 1.
INSPECCIONADO POR | [10 empty] | CLIENTE (Revisión/Aprobación)
Firma
Firma | Cert. IPT-ME-C10
Nombre |  |  | Enrique Lopez Viruez |  |  |  | Nivel |  | II UT |  | Nombre
|  |  |  | REPORTE DE INSPECCIÓN | [8 empty] | Procedimiento IPT-UT-10s Revisión 2
|  |  |  | Medición de Espesores Por Ultrasonido | [8 empty] | Fecha: |  | 2019-03-26 |  | Hoja: | 3 de 5
[13 empty] | Reporte N°: |  | ME-V-10/01
Cliente: | [5 empty] | Plano de referencia: | [10 empty] | Recipiente o Equipo:
YPFB-TRANSPORTE S.A. | [5 empty] | INSTRUCTIVO NRO: IT-V-10/01 Rev. 0 | [10 empty] | TANQUE ALMACENAMIENTO GLP V-10
Instalación: | [5 empty] | Código de Referencia: | [7 empty] | Criterio de evaluación:
ESTACIÓN TARIJA | [5 empty] | ASME BPVC Sec. V / API 510 ED 2014 ADD 2017 | [7 empty] | LOS RESULTADOS SERÁN EVALUADOS EN LA MEMORIA DE VALORIZACIÓN
Lado de medición: | [5 empty] | Material(es): |  | Planchas / Tuberías | [5 empty] | Espesores (mm): |  |  | 9.5 / 16.00
EXTERNO | [7 empty] | SA-455-A / SA-202-B
Equipo: |  |  | DMSGO |  |  | Velocidad: |  | 5922 |  | m/s |  |  |  | Bloque de Calibración: |  |  |  | Bloque en escalerilla
Número de serie: |  |  | USMGO14036122 | [10 empty] | Espesores del Bloque (mm): |  |  |  | 6,25 - 12,5 - 18,75 - 25,0 / 1,5"-2.5"-3,5"-4,5"
Condición Superficial: | [5 empty] | Tipo de escaneo: | [7 empty] | Número de Serie: |  |  |  | 1471 13 / 40217
SOBRE RECUBRIMIENTO | [5 empty] | A-Scan (puntual) | [7 empty] | Material: |  |  |  | Acero al Carbono 1018 /1018
[14 empty] | Thru Coat |  |  |  | S-505593 0,25 mm 1,49mm
Palpador: | TC560 |  |  |  |  | Frecuencia: |  | 5 MHz | Tipo de palpador: |  |  | Dual |  |  | Tamaño del cristal: |  |  |  | 15,87 mm | Ø
LOCALIZACIÓN |  | Nº CML | DATA | MEDICIONES (mm) | [14 empty] | ESPESOR (mm) |  | PROMEDIO
|  |  |  | 1 | 2 | 3 | 4 | 5 | 6 | 7 | 8 | 9 | 10 | 11 | 12 | 13 | 14 | 15 | min | max
V-03 |  | V-03/01 | 3:01 | 16 | 16.96 | 16.83 | 16.18 | 16.14 | [10 empty] | 16 | 16.96 | 16.422
|  | V-03/02 | 3:02 | 15.64 | 15.65 | 16.16 | 15.68 | 15.68 | [10 empty] | 15.64 | 16.16 | 15.762
|  | V-03/03 | 3:03 | 15.57 | 15.59 | 15.62 | 15.5 | 15.61 | [10 empty] | 15.5 | 15.62 | 15.578
|  | V-03/04 | 3:04 | 15.66 | 15.78 | 15.75 | 15.68 | 15.7 | [10 empty] | 15.66 | 15.78 | 15.714
|  | V-03/05 | 3:05 | 15.68 | 15.51 | 15.7 | 15.53 | 15.55 | [10 empty] | 15.51 | 15.7 | 15.594
|  | V-03/06 | 3:06 | 15.53 | 15.51 | 15.51 | 15.51 | 15.5 | [10 empty] | 15.5 | 15.53 | 15.512
|  | V-03/07 | 3:07 | 15.43 | 15.5 | 15.4 | 15.5 | 15.46 | [10 empty] | 15.4 | 15.5 | 15.458
|  | V-03/08 | 3:08 | 15.47 | 15.82 | 15.9 | 15.79 | 15.92 | [10 empty] | 15.47 | 15.92 | 15.78
|  | V-03/09 | 3:09 | 15.99 | 16.11 | 16.12 | 15.95 | 16.04 | [10 empty] | 15.95 | 16.12 | 16.042
|  | V-03/10 | 3:10 | 15.8 | 15.77 | 15.79 | 15.82 | 15.82 | [10 empty] | 15.77 | 15.82 | 15.8
|  | V-03/11 | 3:11 | 15.78 | 15.84 | 15.68 | 15.81 | 15.8 | [10 empty] | 15.68 | 15.84 | 15.782
|  | V-03/12 | 3:12 | 16.72 | 16.69 | 16.83 | 15.88 | 16.66 | [10 empty] | 15.88 | 16.83 | 16.556
|  | V-03/13 | 3:13 | 15.4 | 15.32 | 15.33 | 15.47 | 15.31 | [10 empty] | 15.31 | 15.47 | 15.366
|  | V-03/14 | 3:14 | 15.54 | 15.56 | 15.56 | 15.57 | 15.58 | [10 empty] | 15.54 | 15.58 | 15.562
|  | V-03/15 | 3:15 | 16.12 | 15.65 | 15.79 | 15.74 | 15.85 | [10 empty] | 15.65 | 16.12 | 15.83
|  | V-03/16 | 3:16 | 16.01 | 15.99 | 15.88 | 15.99 | 16.11 | [10 empty] | 15.88 | 16.11 | 15.996
V-04 |  | V-04/01 | 4:01 | 16.25 | 15.87 | 16.22 | 16.27 | 16.2 | [10 empty] | 15.87 | 16.27 | 16.162
|  | V-04/02 | 4:02 | 15.73 | 15.74 | 15.8 | 15.6 | 15.76 | [10 empty] | 15.6 | 15.8 | 15.726
|  | V-04/03 | 4:03 | 15.58 | 15.58 | 15.61 | 15.6 | 15.68 | [10 empty] | 15.58 | 15.68 | 15.61
|  | V-04/04 | 4:04 | 16.05 | 16.1 | 16.05 | 16.14 | 16.02 | [10 empty] | 16.02 | 16.14 | 16.072
|  | V-04/05 | 4:05 | 16.04 | 15.93 | 16 | 16.01 | 16.04 | [10 empty] | 15.93 | 16.04 | 16.004
|  | V-04/06 | 4:06 | 16 | 15.96 | 15.93 | 15.91 | 16.02 | [10 empty] | 15.91 | 16.02 | 15.964
|  | V-04/07 | 4:07 | 15.97 | 15.95 | 16.7 | 15.96 | 16.03 | [10 empty] | 15.95 | 16.7 | 16.122
|  | V-04/08 | 4:08 | 15.98 | 16.05 | 16 | 16.03 | 3.88 | [10 empty] | 3.88 | 16.05 | 13.588
|  | V-04/09 | 4:09 | 15.91 | 15.92 | 15.97 | 15.98 | 15.91 | [10 empty] | 15.91 | 15.98 | 15.938
|  | V-04/10 | 4:10 | 15.71 | 15.79 | 15.71 | 15.72 | 15.74 | [10 empty] | 15.71 | 15.79 | 15.734
|  | V-04/11 | 4:11 | 15.72 | 15.68 | 15.7 | 15.76 | 15.77 | [10 empty] | 15.68 | 15.77 | 15.726
|  | V-04/12 | 4:12 | 16.07 | 16.06 | 16 | 16.11 | 16 | [10 empty] | 16 | 16.11 | 16.048
|  | V-04/13 | 4:13 | 15.74 | 15.67 | 15.79 | 15.68 | 15.75 | [10 empty] | 15.67 | 15.79 | 15.726
|  | V-04/14 | 4:14 | 16.12 | 16.08 | 16.08 | 16.08 | 16.1 | [10 empty] | 16.08 | 16.12 | 16.092
|  | V-04/15 | 4:15 | 16.06 | 16.1 | 16.07 | 16.31 | 16.31 | [10 empty] | 16.06 | 16.31 | 16.17
|  | V-04/16 | 4:16 | 15.91 | 15.9 | 15.9 | 15.88 | 15.81 | [10 empty] | 15.81 | 15.91 | 15.88
V-05 |  | V-05/01 | 5:01 | 15.61 | 15.79 | 15.86 | 15.76 | 15.81 | [10 empty] | 15.61 | 15.86 | 15.766
|  | V-05/02 | 5:02 | 15.71 | 15.66 | 15.66 | 15.64 | 15.64 | [10 empty] | 15.64 | 15.71 | 15.662
|  | V-05/03 | 5:03 | 15.9 | 15.94 | 15.94 | 15.96 | 15.86 | [10 empty] | 15.86 | 15.96 | 15.92
|  | V-05/04 | 5:04 | 15.89 | 15.94 | 15.89 | 15.98 | 15.99 | [10 empty] | 15.89 | 15.99 | 15.938
|  | V-05/05 | 5:05 | 15.68 | 15.68 | 15.64 | 15.73 | 15.57 | [10 empty] | 15.57 | 15.73 | 15.66
|  | V-05/06 | 5:06 | 15.86 | 15.89 | 15.93 | 15.92 | 15.91 | [10 empty] | 15.86 | 15.93 | 15.902
|  | V-05/07 | 5:07 | 15.81 | 15.77 | 15.82 | 15.82 | 15.82 | [10 empty] | 15.77 | 15.82 | 15.808
|  | V-05/08 | 5:08 | 15.27 | 15.54 | 15.53 | 15.54 | 15.54 | [10 empty] | 15.27 | 15.54 | 15.484
|  | V-05/09 | 5:09 | 15.85 | 15.76 | 15.83 | 15.71 | 15.81 | [10 empty] | 15.71 | 15.85 | 15.792
|  | V-05/10 | 5:10 | 15.78 | 15.81 | 15.83 | 15.82 | 15.87 | [10 empty] | 15.78 | 15.87 | 15.822
|  | V-05/11 | 5:11 | 15.73 | 15.78 | 15.67 | 15.73 | 15.66 | [10 empty] | 15.66 | 15.78 | 15.714
|  | V-05/12 | 5:12 | 16.29 | 15.62 | 16.07 | 15.86 | 15.63 | [10 empty] | 15.62 | 16.29 | 15.894
|  | V-05/13 | 5:13 | 15.95 | 15.89 | 15.89 | 15.94 | 15.82 | [10 empty] | 15.82 | 15.95 | 15.898
|  | V-05/14 | 5:14 | 15.87 | 16.01 | 15.97 | 16 | 15.92 | [10 empty] | 15.87 | 16.01 | 15.954
|  | V-05/15 | 5:15 | 15.71 | 15.8 | 15.8 | 15.78 | 15.8 | [10 empty] | 15.71 | 15.8 | 15.778
|  | V-05/16 | 5:16 | 15.66 | 15.59 | 15.65 | 15.65 | 15.64 | [10 empty] | 15.59 | 15.66 | 15.638
Ver Resumen de espesores mínimos encontrados en Anexo 1.
INSPECCIONADO POR | [10 empty] | CLIENTE (Revisión/Aprobación)
Firma
Firma | Cert. IPT-ME-C10
Nombre |  |  | Enrique Lopez Viruez |  |  |  | Nivel |  | II UT |  | Nombre
|  |  |  | REPORTE DE INSPECCIÓN | [8 empty] | Procedimiento IPT-UT-10s Revisión 2
|  |  |  | Medición de Espesores Por Ultrasonido | [8 empty] | Fecha: |  | 2019-03-26 |  | Hoja: | 4 de 5
[13 empty] | Reporte N°: |  | ME-V-10/01
Cliente: | [5 empty] | Plano de referencia: | [10 empty] | Recipiente o Equipo:
YPFB-TRANSPORTE S.A. | [5 empty] | INSTRUCTIVO NRO: IT-V-10/01 Rev. 0 | [10 empty] | TANQUE ALMACENAMIENTO GLP V-10
Instalación: | [5 empty] | Código de Referencia: | [7 empty] | Criterio de evaluación:
ESTACIÓN TARIJA | [5 empty] | ASME BPVC Sec. V / API 510 ED 2014 ADD 2017 | [7 empty] | LOS RESULTADOS SERÁN EVALUADOS EN LA MEMORIA DE VALORIZACIÓN
Lado de medición: | [5 empty] | Material(es): |  | Planchas / Tuberías | [5 empty] | Espesores (mm): |  |  | 9.5 / 16.00
EXTERNO | [7 empty] | SA-455-A / SA-202-B
Equipo: |  |  | DMSGO |  |  | Velocidad: |  | 5922 |  | m/s |  |  |  | Bloque de Calibración: |  |  |  | Bloque en escalerilla
Número de serie: |  |  | USMGO14036122 | [10 empty] | Espesores del Bloque (mm): |  |  |  | 6,25 - 12,5 - 18,75 - 25,0 / 1,5"-2.5"-3,5"-4,5"
Condición Superficial: | [5 empty] | Tipo de escaneo: | [7 empty] | Número de Serie: |  |  |  | 1471 13 / 40217
SOBRE RECUBRIMIENTO | [5 empty] | A-Scan (puntual) | [7 empty] | Material: |  |  |  | Acero al Carbono 1018 /1018
[14 empty] | Thru Coat |  |  |  | S-505593 0,25 mm 1,49mm
Palpador: | TC560 |  |  |  |  | Frecuencia: |  | 5 MHz | Tipo de palpador: |  |  | Dual |  |  | Tamaño del cristal: |  |  |  | 15,87 mm | Ø
LOCALIZACIÓN |  | Nº CML | DATA | MEDICIONES (mm) | [14 empty] | ESPESOR (mm) |  | PROMEDIO
|  |  |  | 1 | 2 | 3 | 4 | 5 | 6 | 7 | 8 | 9 | 10 | 11 | 12 | 13 | 14 | 15 | min | max
V-06 |  | V-06/01 | 6:01 | 16.7 | 16.73 | 16.69 | 16.69 | 16.71 | [10 empty] | 16.69 | 16.73 | 16.704
|  | V-06/02 | 6:02 | 16.14 | 16.12 | 16.12 | 16.12 | 15.92 | [10 empty] | 15.92 | 16.14 | 16.084
|  | V-06/03 | 6:03 | 16.3 | 16.07 | 16.21 | 16.21 | 16.29 | [10 empty] | 16.07 | 16.3 | 16.216
|  | V-06/04 | 6:04 | 15.95 | 15.97 | 15.93 | 16 | 15.96 | [10 empty] | 15.93 | 16 | 15.962
|  | V-06/05 | 6:05 | 15.99 | 15.92 | 16.03 | 15.99 | 16 | [10 empty] | 15.92 | 16.03 | 15.986
|  | V-06/06 | 6:06 | 16.3 | 16.24 | 16.28 | 16.28 | 16.28 | [10 empty] | 16.24 | 16.3 | 16.276
|  | V-06/07 | 6:07 | 16.86 | 16.85 | 16.86 | 16.87 | 16.78 | [10 empty] | 16.78 | 16.87 | 16.844
|  | V-06/08 | 6:08 | 16.52 | 16.55 | 16.57 | 16.59 | 16.54 | [10 empty] | 16.52 | 16.59 | 16.554
|  | V-06/09 | 6:09 | 16.71 | 16.77 | 16.79 | 16.77 | 16.71 | [10 empty] | 16.71 | 16.79 | 16.75
|  | V-06/10 | 6:10 | 16.11 | 16.1 | 16.11 | 16.09 | 16.13 | [10 empty] | 16.09 | 16.13 | 16.108
|  | V-06/11 | 6:11 | 15.81 | 15.9 | 15.9 | 15.86 | 15.89 | [10 empty] | 15.81 | 15.9 | 15.872
|  | V-06/12 | 6:12 | 16.19 | 16.11 | 16.11 | 16.09 | 16.06 | [10 empty] | 16.06 | 16.19 | 16.112
|  | V-06/13 | 6:13 | 16.29 | 16.25 | 16.32 | 16.24 | 16.24 | [10 empty] | 16.24 | 16.32 | 16.268
|  | V-06/14 | 6:14 | 16.28 | 16.34 | 16.33 | 16.31 | 16.31 | [10 empty] | 16.28 | 16.34 | 16.314
|  | V-06/15 | 6:15 | 16.14 | 16.25 | 16.17 | 16.21 | 16.29 | [10 empty] | 16.14 | 16.29 | 16.212
|  | V-06/16 | 6:16 | 16.48 | 16.52 | 16.5 | 16.5 | 16.51 | [10 empty] | 16.48 | 16.52 | 16.502
P-01 |  | P-01/01 | 1:01 | 10.45 | 10.47 | 10.49 | 10.47 | 10.47 | [10 empty] | 10.45 | 10.49 | 10.47
|  | P-01/02 | 1:02 | 10.61 | 10.61 | 10.56 | 10.62 | 10.59 | [10 empty] | 10.56 | 10.62 | 10.598
|  | P-01/03 | 1:03 | 10.61 | 10.57 | 10.59 | 10.59 | 10.6 | [10 empty] | 10.57 | 10.61 | 10.592
|  | P-01/04 | 1:04 | 10.51 | 10.47 | 10.49 | 10.46 | 10.5 | [10 empty] | 10.46 | 10.51 | 10.486
|  | P-01/05 | 1:05 | 10.59 | 10.56 | 10.57 | 10.62 | 10.59 | [10 empty] | 10.56 | 10.62 | 10.586
|  | P-01/06 | 1:06 | 10.59 | 10.56 | 10.59 | 10.54 | 10.55 | [10 empty] | 10.54 | 10.59 | 10.566
|  | P-01/07 | 1:07 | 10.43 | 10.43 | 10.44 | 10.4 | 10.46 | [10 empty] | 10.4 | 10.46 | 10.432
P-02 |  | P-02/01 | 2:01 | 10.29 | 10.41 | 10.39 | 10.39 | 10.46 | [10 empty] | 10.29 | 10.46 | 10.388
|  | P-02/02 | 2:02 | 10.3 | 10.36 | 10.34 | 10.35 | 10.3 | [10 empty] | 10.3 | 10.36 | 10.33
|  | P-02/03 | 2:03 | 10.16 | 10.13 | 10.31 | 10.27 | 10.24 | [10 empty] | 10.13 | 10.31 | 10.222
|  | P-02/04 | 2:04 | 10.28 | 10.21 | 10.24 | 10.2 | 10.2 | [10 empty] | 10.2 | 10.28 | 10.226
P-03 |  | P-03/01 | 3:01 | 10.55 | 10.49 | 10.61 | 10.47 | 10.51 | [10 empty] | 10.47 | 10.61 | 10.526
|  | P-03/02 | 3:02 | 10.47 | 10.35 | 10.4 | 10.5 | 10.48 | [10 empty] | 10.35 | 10.5 | 10.44
|  | P-03/03 | 3:03 | 10.47 | 10.49 | 10.57 | 10.57 | 10.49 | [10 empty] | 10.47 | 10.57 | 10.518
|  | P-03/04 | 3:04 | 10.5 | 10.41 | 10.54 | 10.4 | 10.47 | [10 empty] | 10.4 | 10.54 | 10.464
P-04 |  | P-04/01 | 4:01 | 10.44 | 10.4 | 10.24 | 10.38 | 10.38 | [10 empty] | 10.24 | 10.44 | 10.368
|  | P-04/02 | 4:02 | 10.44 | 10.48 | 10.4 | 10.52 | 10.5 | [10 empty] | 10.4 | 10.52 | 10.468
|  | P-04/03 | 4:03 | 10.33 | 10.47 | 10.47 | 10.37 | 10.47 | [10 empty] | 10.33 | 10.47 | 10.422
|  | P-04/04 | 4:04 | 10.44 | 10.41 | 10.44 | 10.31 | 10.31 | [10 empty] | 10.31 | 10.44 | 10.382
P-05 |  | P-05/01 | 5:01 | 10.62 | 10.62 | 10.54 | 10.53 | 10.61 | [10 empty] | 10.53 | 10.62 | 10.584
|  | P-05/02 | 5:02 | 10.23 | 10.23 | 10.24 | 10.27 | 10.26 | [10 empty] | 10.23 | 10.27 | 10.246
|  | P-05/03 | 5:03 | 10.31 | 10.54 | 10.58 | 10.58 | 10.62 | [10 empty] | 10.31 | 10.62 | 10.526
|  | P-05/04 | 5:04 | 10.61 | 10.56 | 10.56 | 10.59 | 10.52 | [10 empty] | 10.52 | 10.61 | 10.568
P-06 |  | P-06/01 | 6:01 | 10.23 | 10.48 | 10.48 | 10.44 | 10.5 | [10 empty] | 10.23 | 10.5 | 10.426
|  | P-06/02 | 6:02 | 10.56 | 10.5 | 10.56 | 10.56 | 10.56 | [10 empty] | 10.5 | 10.56 | 10.548
|  | P-06/03 | 6:03 | 10.55 | 10.56 | 10.52 | 10.5 | 10.56 | [10 empty] | 10.5 | 10.56 | 10.538
|  | P-06/04 | 6:04 | 10.53 | 10.47 | 10.57 | 10.6 | 10.62 | [10 empty] | 10.47 | 10.62 | 10.558
P-07 |  | P-07/01 | 7:01 | 10.61 | 10.58 | 10.57 | 10.61 | 10.62 | [10 empty] | 10.57 | 10.62 | 10.598
|  | P-07/02 | 7:02 | 10.49 | 10.46 | 10.49 | 10.49 | 10.52 | [10 empty] | 10.46 | 10.52 | 10.49
|  | P-07/03 | 7:03 | 10.46 | 10.4 | 10.46 | 10.46 | 10.48 | [10 empty] | 10.4 | 10.48 | 10.452
|  | P-07/04 | 7:04 | 10.5 | 10.47 | 10.45 | 10.47 | 10.44 | [10 empty] | 10.44 | 10.5 | 10.466
P-08 |  | P-08/01 | 8:01 | 10.46 | 10.5 | 10.36 | 10.53 | 10.48 | [10 empty] | 10.36 | 10.53 | 10.466
|  | P-08/02 | 8:02 | 10.76 | 10.62 | 10.67 | 10.68 | 10.69 | [10 empty] | 10.62 | 10.76 | 10.684
|  | P-08/03 | 8:03 | 10.51 | 10.63 | 10.62 | 10.54 | 10.6 | [10 empty] | 10.51 | 10.63 | 10.58
|  | P-08/04 | 8:04 | 10.6 | 10.57 | 10.62 | 10.58 | 10.57 | [10 empty] | 10.57 | 10.62 | 10.588
Ver Resumen de espesores mínimos encontrados en Anexo 1.
INSPECCIONADO POR | [10 empty] | CLIENTE (Revisión/Aprobación)
Firma
Firma | Cert. IPT-ME-C10
Nombre |  |  | Enrique Lopez Viruez |  |  |  | Nivel |  | II UT |  | Nombre
|  |  |  | REPORTE DE INSPECCIÓN | [8 empty] | Procedimiento IPT-UT-10s Revisión 2
|  |  |  | Medición de Espesores Por Ultrasonido | [8 empty] | Fecha: |  | 2019-03-26 |  | Hoja: | 5 de 5
[13 empty] | Reporte N°: |  | ME-V-10/01
Cliente: | [5 empty] | Plano de referencia: | [10 empty] | Recipiente o Equipo:
YPFB-TRANSPORTE S.A. | [5 empty] | INSTRUCTIVO NRO: IT-V-10/01 Rev. 0 | [10 empty] | TANQUE ALMACENAMIENTO GLP V-10
Instalación: | [5 empty] | Código de Referencia: | [7 empty] | Criterio de evaluación:
ESTACIÓN TARIJA | [5 empty] | ASME BPVC Sec. V / API 510 ED 2014 ADD 2017 | [7 empty] | LOS RESULTADOS SERÁN EVALUADOS EN LA MEMORIA DE VALORIZACIÓN
Lado de medición: | [5 empty] | Material(es): |  | Planchas / Tuberías | [5 empty] | Espesores (mm): |  |  | 9.5 / 16.00
EXTERNO | [7 empty] | SA-455-A / SA-202-B
Equipo: |  |  | DMSGO |  |  | Velocidad: |  | 5922 |  | m/s |  |  |  | Bloque de Calibración: |  |  |  | Bloque en escalerilla
Número de serie: |  |  | USMGO14036122 | [10 empty] | Espesores del Bloque (mm): |  |  |  | 6,25 - 12,5 - 18,75 - 25,0 / 1,5"-2.5"-3,5"-4,5"
Condición Superficial: | [5 empty] | Tipo de escaneo: | [7 empty] | Número de Serie: |  |  |  | 1471 13 / 40217
SOBRE RECUBRIMIENTO | [5 empty] | A-Scan (puntual) | [7 empty] | Material: |  |  |  | Acero al Carbono 1018 /1018
[14 empty] | Thru Coat |  |  |  | S-505593 0,25 mm 1,49mm
Palpador: | TC560 |  |  |  |  | Frecuencia: |  | 5 MHz | Tipo de palpador: |  |  | Dual |  |  | Tamaño del cristal: |  |  |  | 15,87 mm | Ø
LOCALIZACIÓN |  | Nº CML | DATA | MEDICIONES (mm) | [14 empty] | ESPESOR (mm) |  | PROMEDIO
|  |  |  | 1 | 2 | 3 | 4 | 5 | 6 | 7 | 8 | 9 | 10 | 11 | 12 | 13 | 14 | 15 | min | max
P-09 |  | P-09/01 | 9:01 | 10 | 9.92 | 9.98 | 9.64 | 9.86 | [10 empty] | 9.64 | 10 | 9.88
|  | P-09/02 | 9:02 | 9.99 | 10.08 | 10.08 | 10.06 | 10.07 | [10 empty] | 9.99 | 10.08 | 10.056
|  | P-09/03 | 9:03 | 10.05 | 10.11 | 10.05 | 10.07 | 10.07 | [10 empty] | 10.05 | 10.11 | 10.07
|  | P-09/04 | 9:04 | 10.07 | 10.05 | 10.04 | 10.03 | 10.12 | [10 empty] | 10.03 | 10.12 | 10.062
|  | P-09/05 | 9:05 | 10 | 10.07 | 10.03 | 10.01 | 10.01 | [10 empty] | 10 | 10.07 | 10.024
|  | P-09/06 | 9:06 | 10.1 | 10.52 | 10.1 | 10.07 | 10.04 | [10 empty] | 10.04 | 10.52 | 10.166
|  | P-09/07 | 9:07 | 9.99 | 9.93 | 9.92 | 9.85 | 9.96 | [10 empty] | 9.85 | 9.99 | 9.93
P-10 |  | P-10/01 | 10:01 | 10.91 | 10.9 | 10.95 | 10.95 | 10.91 | [10 empty] | 10.9 | 10.95 | 10.924
|  | P-10/02 | 10:02 | 10.7 | 10.79 | 10.69 | 10.81 | 10.72 | [10 empty] | 10.69 | 10.81 | 10.742
|  | P-10/03 | 10:03 | 10.73 | 10.65 | 10.66 | 10.57 | 10.58 | [10 empty] | 10.57 | 10.73 | 10.638
|  | P-10/04 | 10:04 | 10.72 | 10.76 | 10.72 | 10.77 | 10.67 | [10 empty] | 10.67 | 10.77 | 10.728
P-11 |  | P-11/01 | 11:01 | 12.11 | 12.12 | 12.11 | 12.07 | 12 | [10 empty] | 12 | 12.12 | 12.082
|  | P-11/02 | 11:02 | 11.87 | 11.81 | 11.91 | 11.93 | 11.94 | [10 empty] | 11.81 | 11.94 | 11.892
|  | P-11/03 | 11:03 | 12.04 | 11.97 | 11.98 | 11.88 | 11.96 | [10 empty] | 11.88 | 12.04 | 11.966
|  | P-11/04 | 11:04 | 12.06 | 11.98 | 11.89 | 11.79 | 11.95 | [10 empty] | 11.79 | 12.06 | 11.934
P-12 |  | P-12/01 | 12:01 | 10.36 | 10.33 | 10.34 | 10.35 | 10.43 | [10 empty] | 10.33 | 10.43 | 10.362
|  | P-12/02 | 12:02 | 10.41 | 10.55 | 10.55 | 10.64 | 10.56 | [10 empty] | 10.41 | 10.64 | 10.542
|  | P-12/03 | 12:03 | 10.8 | 10.79 | 10.78 | 10.71 | 10.75 | [10 empty] | 10.71 | 10.8 | 10.766
|  | P-12/04 | 12:04 | 10.73 | 10.73 | 10.77 | 10.76 | 10.76 | [10 empty] | 10.73 | 10.77 | 10.75
P-13 |  | P-13/01 | 13:01 | 10.83 | 10.47 | 10.71 | 10.8 | 10.82 | [10 empty] | 10.47 | 10.83 | 10.726
|  | P-13/02 | 13:02 | 10.56 | 10.56 | 10.49 | 10.6 | 10.59 | [10 empty] | 10.49 | 10.6 | 10.56
|  | P-13/03 | 13:03 | 10.82 | 10.86 | 10.85 | 10.86 | 10.77 | [10 empty] | 10.77 | 10.86 | 10.832
|  | P-13/04 | 13:04 | 10.88 | 10.85 | 10.88 | 10.85 | 10.81 | [10 empty] | 10.81 | 10.88 | 10.854
P-14 |  | P-14/01 | 14:01 | 10.57 | 10.5 | 10.5 | 10.58 | 10.58 | [10 empty] | 10.5 | 10.58 | 10.546
|  | P-14/02 | 14:02 | 10.87 | 10.85 | 10.84 | 10.82 | 10.89 | [10 empty] | 10.82 | 10.89 | 10.854
|  | P-14/03 | 14:03 | 10.93 | 10.89 | 10.79 | 10.84 | 10.78 | [10 empty] | 10.78 | 10.93 | 10.846
|  | P-14/04 | 14:04 | 10.91 | 10.88 | 10.92 | 10.92 | 10.87 | [10 empty] | 10.87 | 10.92 | 10.9
P-15 |  | P-15/01 | 15:01 | 10.82 | 10.8 | 10.8 | 10.77 | 10.77 | [10 empty] | 10.77 | 10.82 | 10.792
|  | P-15/02 | 15:02 | 10.85 | 10.89 | 10.85 | 10.87 | 10.78 | [10 empty] | 10.78 | 10.89 | 10.848
|  | P-15/03 | 15:03 | 10.87 | 10.89 | 10.89 | 10.85 | 10.86 | [10 empty] | 10.85 | 10.89 | 10.872
|  | P-15/04 | 15:04 | 10.86 | 10.83 | 10.87 | 10.81 | 10.81 | [10 empty] | 10.81 | 10.87 | 10.836
P-16 |  | P-16/01 | 16:01 | 10.89 | 10.89 | 10.81 | 10.91 | 10.97 | [10 empty] | 10.81 | 10.97 | 10.894
|  | P-16/02 | 16:02 | 10.93 | 10.89 | 10.96 | 10.94 | 10.89 | [10 empty] | 10.89 | 10.96 | 10.922
|  | P-16/03 | 16:03 | 10.89 | 10.9 | 10.89 | 10.91 | 10.89 | [10 empty] | 10.89 | 10.91 | 10.896
|  | P-16/04 | 16:04 | 10.88 | 10.85 | 10.85 | 10.85 | 10.87 | [10 empty] | 10.85 | 10.88 | 10.86
P-02-M1 |  | P-02-M1/01 | 1:01 | 9.75 | 9.81 | 9.69 | 9.85 | 9.87 | [10 empty] | 9.69 | 9.87 | 9.794
|  | P-02-M1/02 | 1:02 | 9.8 | 9.96 | 9.75 | 9.78 | 9.78 | [10 empty] | 9.75 | 9.96 | 9.814
|  | P-02-M1/03 | 1:03 | 10.12 | 9.93 | 10.24 | 10.22 | 10.23 | [10 empty] | 9.93 | 10.24 | 10.148
|  | P-02-M1/04 | 1:04 | 9.97 | 10.04 | 10.06 | 10.04 | 10.05 | [10 empty] | 9.97 | 10.06 | 10.032
|  | P-02-M1/05 | 1:05 | 9.84 | 9.81 | 9.83 | 9.95 | 9.85 | [10 empty] | 9.81 | 9.95 | 9.856
|  | P-02-M1/06 | 1:06 | 9.97 | 10.02 | 10.17 | 10.07 | 10.1 | [10 empty] | 9.97 | 10.17 | 10.066
|  | P-02-M1/07 | 1:07 | 10.17 | 10.16 | 10.24 | 10.21 | 10.15 | [10 empty] | 10.15 | 10.24 | 10.186
|  | P-02-M1/08 | 1:08 | 9.98 | 9.9 | 10.04 | 10.01 | 10.04 | [10 empty] | 9.9 | 10.04 | 9.994
OBSERVACIONES
Ver Resumen de espesores mínimos encontrados en Anexo 1.
INSPECCIONADO POR | [10 empty] | CLIENTE (Revisión/Aprobación)
Firma
Firma | Cert. IPT-ME-C10
Nombre |  |  | Enrique Lopez Viruez |  |  |  | Nivel |  | II UT |  | Nombre

## Hoja2
ANEXO 1: RESUMEN DE ESPESORES MÍNIMOS
TANQUE V-10
ITEM | ELEMENTO |  | MÍNIMO ESPESOR MEDIDO (mm) | Nº CML
1 | V-01 |  | 15.52 | V-01/07
2 | V-02 |  | 15.09 | V-02/03
3 | V-03 |  | 15.31 | V-03/13
4 | V-04 |  | 3.88 | V-04/08
5 | V-05 |  | 15.27 | V-05/08
6 | V-06 |  | 15.81 | V-06/11
7 | P-01 |  | 10.4 | P-01/07
8 | P-02 |  | 9.69 | P-02-M1/01
9 | P-03 |  | 10.35 | P-03/02
10 | P-04 |  | 10.24 | P-04/01
11 | P-05 |  | 10.23 | P-05/02
12 | P-06 |  | 10.23 | P-06/01
13 | P-07 |  | 10.4 | P-07/03
14 | P-08 |  | 10.36 | P-08/01
15 | P-09 |  | 9.42 | P-09-N8-03
16 | P-10 |  | 9.38 | P-10-N6-02
17 | P-11 |  | 11.79 | P-11/04
18 | P-12 |  | 10.33 | P-12/01
19 | P-13 |  | 10.47 | P-13/01
20 | P-14 |  | 10.5 | P-14/01
21 | P-15 |  | 10.77 | P-15/01
22 | P-16 |  | 10.81 | P-16/01
23 | N12-T |  | 12.45 | N12-T-01
24 | N12-R |  | 11.22 | N12-R-01

## 001 (2)
|  |  | 1 | 2 | 3 | 4 | 5 | MIN
V-06-N1 | V-06-N1-01 | 1:A:1 | EMPTY | 16.31 | 16.34 | 16.27 | 16.37 | 16.27
| V-06-N1-02 | 1:B:1 | 16.35 | 16.28 | 16.4 | 16.4 | 16.37 | 16.28
| V-06-N1-03 | 1:C:1 | 16.44 | 16.38 | 16.38 | 16.38 | 16.38 | 16.38
| V-06-N1-04 | 1:D:1 | 16.34 | 16.21 | 16.25 | 16.25 | 16.18 | 16.18
V-06-N2 | V-06-N2-01 | 2:A:1 | 16.3 | 16.41 | 16.41 | 16.4 | 16.31 | 16.3
| V-06-N2-02 | 2:B:1 | 16.31 | 16.44 | 16.21 | 16.21 | 16.2 | 16.2
| V-06-N2-03 | 2:C:1 | 16.41 | 16.34 | 16.43 | 16.43 | 16.42 | 16.34
| V-06-N2-04 | 2:D:1 | 16.26 | 16.39 | 16.45 | 16.37 | 16.4 | 16.26
V-06-N3 | V-06-N3-01 | 3:A:1 | 16.47 | 16.37 | 16.46 | 16.46 | 16.47 | 16.37
| V-06-N3-02 | 3:B:1 | 16.27 | 16.26 | 16.33 | 16.2 | 16.2 | 16.2
| V-06-N3-03 | 3:C:1 | 16.31 | 16.35 | 16.36 | 16.22 | 16.41 | 16.22
| V-06-N3-04 | 3:D:1 | 16.31 | 16.49 | 16.45 | 16.43 | 16.43 | 16.31
V-06-N4 | V-06-N4-01 | 4:A:1 | 16.46 | 16.46 | 16.43 | 16.39 | 16.3 | 16.3
| V-06-N4-02 | 4:B:1 | 16.28 | 16.37 | 16.27 | 16.32 | 16.23 | 16.23
| V-06-N4-03 | 4:C:1 | 16.36 | 16.36 | 16.38 | 16.36 | 16.44 | 16.36
| V-06-N4-04 | 4:D:1 | 16.4 | 16.41 | 16.35 | 16.21 | 16.2 | 16.2
V-06-N5 | V-06N4-01 | 5:A:1 | 16.39 | 16.33 | 16.37 | 16.38 | 16.34 | 16.33
| V-06-N4-02 | 5:B:1 | 16.41 | 16.39 | 16.4 | 16.39 | 16.39 | 16.39
| V-06-N4-03 | 5:C:1 | 16.31 | 16.35 | 16.36 | 16.22 | 16.41 | 16.22
| V-06-N4-04 | 5:D:1 | 16.4 | 16.41 | 16.35 | 16.21 | 16.2 | 16.2
P-10-N6 | P-10-N6-01 | 6:A:1 | 9.44 | 9.48 | 9.48 | 9.44 | 9.44 | 9.44
| P-10-N6-02 | 6:B:1 | 9.49 | 9.53 | 9.46 | 9.38 | 9.4 | 9.38
| P-10-N6-03 | 6:C:1 | 9.62 | 9.53 | 9.53 | 9.53 | 9.6 | 9.53
| P-10-N6-04 | 6:D:1 | 9.5 | 9.45 | 9.52 | 9.52 | 9.51 | 9.45
P-09-N7 | P-09-N7-01 | 7:A:1 | 9.71 | 9.59 | 9.54 | 9.63 | 9.7 | 9.54
| P-09-N7-02 | 7:B:1 | 9.6 | 9.51 | 9.43 | 9.59 | 9.59 | 9.43
| P-09-N7-03 | 7:C:1 | 9.52 | 9.67 | 9.47 | 9.45 | 9.58 | 9.45
| P-09-N7-04 | 7:D:1 | 9.59 | 9.59 | 9.59 | 9.58 | 9.57 | 9.57
P-09-N8 | P-09-N8-01 | 8:A:1 | 9.5 | 9.54 | 9.53 | 9.53 | 9.56 | 9.5
| P-09-N8-02 | 8:B:1 | 9.57 | 9.51 | 9.52 | 9.59 | 9.59 | 9.51
| P-09-N8-03 | 8:C:1 | 9.54 | 9.48 | 9.51 | 9.42 | 9.5 | 9.42
| P-09-N8-04 | 8:D:1 | 9.58 | 9.54 | 9.59 | 9.57 | 9.51 | 9.51
P-09-N9 | P-09-N9-01 | 9:A:1 | 10.67 | 10.62 | 10.72 | 10.65 | 10.67 | 10.62
| P-09-N9-02 | 9:B:1 | 10.55 | 10.59 | 10.63 | 10.63 | 10.63 | 10.55
| P-09-N9-03 | 9:C:1 | 10.85 | 10.78 | 10.79 | 10.74 | 10.78 | 10.74
| P-09-N9-04 | 9:D:1 | 10.77 | 10.82 | 10.77 | 10.73 | 10.59 | 10.59
P-10-N10 | P-10-N10-01 | 10:A:1 | 10.59 | 10.35 | 10.59 | 10.55 | 10.55 | 10.35
| P-10-N10-02 | 10:B:1 | 10.58 | 10.59 | 10.6 | 10.6 | 10.6 | 10.58
| P-10-N10-03 | 10:C:1 | 10.63 | 10.6 | 10.58 | 10.56 | 10.58 | 10.56
| P-10-N10-04 | 10:D:1 | 10.49 | 10.66 | 10.54 | 10.67 | 10.58 | 10.49
V-01-N11 | V-01-N11-01 | 1:A:1 | 15.77 | 15.68 | 15.9 | 15.73 | 15.84 | 15.68
| V-01-N11-02 | 1:B:1 | 15.92 | 15.67 | 16 | 16.1 | 16.06 | 15.67
| V-01-N11-03 | 1:C:1 | 15.97 | 15.99 | 15.98 | 15.91 | 15.82 | 15.82
| V-01-N11-04 | 1:D:1 | 15.81 | 15.81 | 15.96 | 15.93 | 15.93 | 15.81
V-01-N12 | V-01-N12-01 | 2:A:1 | 17.31 | 16.3 | 16.31 | 16.3 | 16.31 | 16.3
| V-01-N12-02 | 2:B:1 | 17.11 | 17.11 | 16.26 | 16.16 | 16.24 | 16.16
| V-01-N12-03 | 2:C:1 | 16.35 | 16.35 | 16.26 | 16.3 | 16.25 | 16.25
| V-01-N12-04 | 2:D:1 | 16.31 | 16.3 | 16.3 | 16.47 | 16.47 | 16.3
N12-R | N12-R-01 | 1:A:1 | 11.31 | 11.22 | 11.23 | 11.26 | 11.25 | 11.22
| N12-R-02 | 1:B:1 | 11.3 | 11.3 | 11.3 | EMPTY | 11.25 | 11.25
| N12-R-03 | 1:C:1 | 11.25 | 11.24 | 11.24 | 11.24 | 11.28 | 11.24
| N12-R-04 | 1:D:1 | 11.27 | 11.24 | 11.24 | 11.24 | 11.24 | 11.24
N12-T | N12-T-01 | 2:A:1 | 12.45 | 12.49 | 12.62 | 12.62 | 12.77 | 12.45
| N12-T-02 | 2:B:1 | 12.69 | 12.67 | 12.68 | 12.68 | 12.68 | 12.67
| N12-T-03 | 2:C:1 | 12.76 | 12.77 | 12.79 | 12.74 | 12.77 | 12.74
| N12-T-04 | 2:D:1 | 12.74 | 12.57 | 12.55 | 12.59 | 12.96 | 12.55
V-01-N13 | V-01-N13-01 | 2:A:1 | 16.7 | 16.18 | 16.13 | 16.24 | 16.07 | 16.07
| V-01-N13-02 | 2:B:1 | 16.17 | 16.09 | 16.23 | 16.13 | 16.07 | 16.07
| V-01-N13-03 | 2:C:1 | 16.21 | 16.2 | 16.18 | 16.21 | 16.23 | 16.18
| V-01-N13-04 | 2:D:1 | 16.25 | 16.26 | 16.2 | 16.2 | 16.11 | 16.11
V-01 | V-01/01 | 1:01 | 16.31 | 16.36 | 16.32 | 16.3 | 16.3 | 16.3
| V-01/02 | 1:02 | 16.6 | 16.62 | 15.88 | 15.89 | 16.66 | 15.88
| V-01/03 | 1:03 | 15.8 | 15.95 | 15.91 | 16.62 | 15.85 | 15.8
| V-01/04 | 1:04 | 16.08 | 16.17 | 16.12 | 16.09 | 16.06 | 16.06
| V-01/05 | 1:05 | 15.79 | 15.82 | 15.78 | 15.86 | 15.77 | 15.77
| V-01/06 | 1:06 | 15.85 | 15.68 | 16.46 | 15.74 | 15.73 | 15.68
| V-01/07 | 1:07 | 15.52 | 15.56 | 15.55 | 15.64 | 15.66 | 15.52
| V-01/08 | 1:08 | 16.12 | 15.98 | 15.94 | 16.05 | 16.09 | 15.94
| V-01/09 | 1:09 | 16.14 | 16.89 | 16.92 | 16.93 | 16.9 | 16.14
| V-01/10 | 1:10 | 15.86 | 15.84 | 15.72 | 15.91 | 15.86 | 15.72
| V-01/11 | 1:11 | 15.93 | 15.83 | 15.69 | 15.91 | 15.92 | 15.69
| V-01/12 | 1:12 | 15.92 | 15.91 | 15.81 | 15.82 | 15.72 | 15.72
| V-01/13 | 1:13 | 15.85 | 15.71 | 15.72 | 15.57 | 15.6 | 15.57
| V-01/14 | 1:14 | 15.74 | 15.71 | 15.71 | 15.76 | 15.75 | 15.71
| V-01/15 | 1:15 | 15.71 | 15.69 | 15.79 | 15.73 | 15.71 | 15.69
| V-01/16 | 1:16 | 16.2 | 16.21 | 16.3 | 16.2 | 16.29 | 16.2
V-02 | V-02/01 | 2:01 | 16.07 | 16.09 | 16.09 | 16.08 | 16.03 | 16.03
| V-02/02 | 2:02 | 15.66 | 15.92 | 15.82 | 15.78 | 15.79 | 15.66
| V-02/03 | 2:03 | 15.09 | 15.23 | 15.23 | 15.18 | 15.29 | 15.09
| V-02/04 | 2:04 | 15.21 | 15.69 | 15.71 | 15.71 | 15.66 | 15.21
| V-02/05 | 2:05 | 15.8 | 15.85 | 15.81 | 15.74 | 15.76 | 15.74
| V-02/06 | 2:06 | 16 | 16.01 | 16.01 | 15.98 | 15.98 | 15.98
| V-02/07 | 2:07 | 15.89 | 15.89 | 15.86 | 15.86 | 15.88 | 15.86
| V-02/08 | 2:08 | 15.85 | 15.74 | 15.9 | 15.68 | 15.89 | 15.68
| V-02/09 | 2:09 | 15.83 | 16.12 | 16.12 | 16.12 | 16.13 | 15.83
| V-02/10 | 2:10 | 16.82 | 15.92 | 15.89 | 15.72 | 15.72 | 15.72
| V-02/11 | 2:11 | 15.47 | 15.42 | 16.19 | 15.57 | 15.57 | 15.42
| V-02/12 | 2:12 | 15.84 | 15.84 | 15.85 | 15.82 | 15.81 | 15.81
| V-02/13 | 2:13 | 15.92 | 15.97 | 15.92 | 15.92 | 15.92 | 15.92
| V-02/14 | 2:14 | 16.27 | 16.22 | 16.23 | 16.24 | 16.24 | 16.22
| V-02/15 | 2:15 | 15.84 | 15.87 | 15.81 | 15.89 | 15.87 | 15.81
| V-02/16 | 2:16 | 15.79 | 15.78 | 15.64 | 15.74 | 15.76 | 15.64
V-03 | V-03/01 | 3:01 | 16 | 16.96 | 16.83 | 16.18 | 16.14 | 16
| V-03/02 | 3:02 | 15.64 | 15.65 | 16.16 | 15.68 | 15.68 | 15.64
| V-03/03 | 3:03 | 15.57 | 15.59 | 15.62 | 15.5 | 15.61 | 15.5
| V-03/04 | 3:04 | 15.66 | 15.78 | 15.75 | 15.68 | 15.7 | 15.66
| V-03/05 | 3:05 | 15.68 | 15.51 | 15.7 | 15.53 | 15.55 | 15.51
| V-03/06 | 3:06 | 15.53 | 15.51 | 15.51 | 15.51 | 15.5 | 15.5
| V-03/07 | 3:07 | 15.43 | 15.5 | 15.4 | 15.5 | 15.46 | 15.4
| V-03/08 | 3:08 | 15.47 | 15.82 | 15.9 | 15.79 | 15.92 | 15.47
| V-03/09 | 3:09 | 15.99 | 16.11 | 16.12 | 15.95 | 16.04 | 15.95
| V-03/10 | 3:10 | 15.8 | 15.77 | 15.79 | 15.82 | 15.82 | 15.77
| V-03/11 | 3:11 | 15.78 | 15.84 | 15.68 | 15.81 | 15.8 | 15.68
| V-03/12 | 3:12 | 16.72 | 16.69 | 16.83 | 15.88 | 16.66 | 15.88
| V-03/13 | 3:13 | 15.4 | 15.32 | 15.33 | 15.47 | 15.31 | 15.31
| V-03/14 | 3:14 | 15.54 | 15.56 | 15.56 | 15.57 | 15.58 | 15.54
| V-03/15 | 3:15 | 16.12 | 15.65 | 15.79 | 15.74 | 15.85 | 15.65
| V-03/16 | 3:16 | 16.01 | 15.99 | 15.88 | 15.99 | 16.11 | 15.88
V-04 | V-04/01 | 4:01 | 16.25 | 15.87 | 16.22 | 16.27 | 16.2 | 15.87
| V-04/02 | 4:02 | 15.73 | 15.74 | 15.8 | 15.6 | 15.76 | 15.6
| V-04/03 | 4:03 | 15.58 | 15.58 | 15.61 | 15.6 | 15.68 | 15.58
| V-04/04 | 4:04 | 16.05 | 16.1 | 16.05 | 16.14 | 16.02 | 16.02
| V-04/05 | 4:05 | 16.04 | 15.93 | 16 | 16.01 | 16.04 | 15.93
| V-04/06 | 4:06 | 16 | 15.96 | 15.93 | 15.91 | 16.02 | 15.91
| V-04/07 | 4:07 | 15.97 | 15.95 | 16.7 | 15.96 | 16.03 | 15.95
| V-04/08 | 4:08 | 15.98 | 16.05 | 16 | 16.03 | 3.88 | 3.88
| V-04/09 | 4:09 | 15.91 | 15.92 | 15.97 | 15.98 | 15.91 | 15.91
| V-04/10 | 4:10 | 15.71 | 15.79 | 15.71 | 15.72 | 15.74 | 15.71
| V-04/11 | 4:11 | 15.72 | 15.68 | 15.7 | 15.76 | 15.77 | 15.68
| V-04/12 | 4:12 | 16.07 | 16.06 | 16 | 16.11 | 16 | 16
| V-04/13 | 4:13 | 15.74 | 15.67 | 15.79 | 15.68 | 15.75 | 15.67
| V-04/14 | 4:14 | 16.12 | 16.08 | 16.08 | 16.08 | 16.1 | 16.08
| V-04/15 | 4:15 | 16.06 | 16.1 | 16.07 | 16.31 | 16.31 | 16.06
| V-04/16 | 4:16 | 15.91 | 15.9 | 15.9 | 15.88 | 15.81 | 15.81
V-05 | V-05/01 | 5:01 | 15.61 | 15.79 | 15.86 | 15.76 | 15.81 | 15.61
| V-05/02 | 5:02 | 15.71 | 15.66 | 15.66 | 15.64 | 15.64 | 15.64
| V-05/03 | 5:03 | 15.9 | 15.94 | 15.94 | 15.96 | 15.86 | 15.86
| V-05/04 | 5:04 | 15.89 | 15.94 | 15.89 | 15.98 | 15.99 | 15.89
| V-05/05 | 5:05 | 15.68 | 15.68 | 15.64 | 15.73 | 15.57 | 15.57
| V-05/06 | 5:06 | 15.86 | 15.89 | 15.93 | 15.92 | 15.91 | 15.86
| V-05/07 | 5:07 | 15.81 | 15.77 | 15.82 | 15.82 | 15.82 | 15.77
| V-05/08 | 5:08 | 15.27 | 15.54 | 15.53 | 15.54 | 15.54 | 15.27
| V-05/09 | 5:09 | 15.85 | 15.76 | 15.83 | 15.71 | 15.81 | 15.71
| V-05/10 | 5:10 | 15.78 | 15.81 | 15.83 | 15.82 | 15.87 | 15.78
| V-05/11 | 5:11 | 15.73 | 15.78 | 15.67 | 15.73 | 15.66 | 15.66
| V-05/12 | 5:12 | 16.29 | 15.62 | 16.07 | 15.86 | 15.63 | 15.62
| V-05/13 | 5:13 | 15.95 | 15.89 | 15.89 | 15.94 | 15.82 | 15.82
| V-05/14 | 5:14 | 15.87 | 16.01 | 15.97 | 16 | 15.92 | 15.87
| V-05/15 | 5:15 | 15.71 | 15.8 | 15.8 | 15.78 | 15.8 | 15.71
| V-05/16 | 5:16 | 15.66 | 15.59 | 15.65 | 15.65 | 15.64 | 15.59
V-06 | V-06/01 | 6:01 | 16.7 | 16.73 | 16.69 | 16.69 | 16.71 | 16.69
| V-06/02 | 6:02 | 16.14 | 16.12 | 16.12 | 16.12 | 15.92 | 15.92
| V-06/03 | 6:03 | 16.3 | 16.07 | 16.21 | 16.21 | 16.29 | 16.07
| V-06/04 | 6:04 | 15.95 | 15.97 | 15.93 | 16 | 15.96 | 15.93
| V-06/05 | 6:05 | 15.99 | 15.92 | 16.03 | 15.99 | 16 | 15.92
| V-06/06 | 6:06 | 16.3 | 16.24 | 16.28 | 16.28 | 16.28 | 16.24
| V-06/07 | 6:07 | 16.86 | 16.85 | 16.86 | 16.87 | 16.78 | 16.78
| V-06/08 | 6:08 | 16.52 | 16.55 | 16.57 | 16.59 | 16.54 | 16.52
| V-06/09 | 6:09 | 16.71 | 16.77 | 16.79 | 16.77 | 16.71 | 16.71
| V-06/10 | 6:10 | 16.11 | 16.1 | 16.11 | 16.09 | 16.13 | 16.09
| V-06/11 | 6:11 | 15.81 | 15.9 | 15.9 | 15.86 | 15.89 | 15.81
| V-06/12 | 6:12 | 16.19 | 16.11 | 16.11 | 16.09 | 16.06 | 16.06
| V-06/13 | 6:13 | 16.29 | 16.25 | 16.32 | 16.24 | 16.24 | 16.24
| V-06/14 | 6:14 | 16.28 | 16.34 | 16.33 | 16.31 | 16.31 | 16.28
| V-06/15 | 6:15 | 16.14 | 16.25 | 16.17 | 16.21 | 16.29 | 16.14
| V-06/16 | 6:16 | 16.48 | 16.52 | 16.5 | 16.5 | 16.51 | 16.48
P-01 | P-01/01 | 1:01 | 10.45 | 10.47 | 10.49 | 10.47 | 10.47 | 10.45
| P-01/02 | 1:02 | 10.61 | 10.61 | 10.56 | 10.62 | 10.59 | 10.56
| P-01/03 | 1:03 | 10.61 | 10.57 | 10.59 | 10.59 | 10.6 | 10.57
| P-01/04 | 1:04 | 10.51 | 10.47 | 10.49 | 10.46 | 10.5 | 10.46
| P-01/05 | 1:05 | 10.59 | 10.56 | 10.57 | 10.62 | 10.59 | 10.56
| P-01/06 | 1:06 | 10.59 | 10.56 | 10.59 | 10.54 | 10.55 | 10.54
| P-01/07 | 1:07 | 10.43 | 10.43 | 10.44 | 10.4 | 10.46 | 10.4
P-02 | P-02/01 | 2:01 | 10.29 | 10.41 | 10.39 | 10.39 | 10.46 | 10.29
| P-02/02 | 2:02 | 10.3 | 10.36 | 10.34 | 10.35 | 10.3 | 10.3
| P-02/03 | 2:03 | 10.16 | 10.13 | 10.31 | 10.27 | 10.24 | 10.13
| P-02/04 | 2:04 | 10.28 | 10.21 | 10.24 | 10.2 | 10.2 | 10.2
P-03 | P-03/01 | 3:01 | 10.55 | 10.49 | 10.61 | 10.47 | 10.51 | 10.47
| P-03/02 | 3:02 | 10.47 | 10.35 | 10.4 | 10.5 | 10.48 | 10.35
| P-03/03 | 3:03 | 10.47 | 10.49 | 10.57 | 10.57 | 10.49 | 10.47
| P-03/04 | 3:04 | 10.5 | 10.41 | 10.54 | 10.4 | 10.47 | 10.4
P-04 | P-04/01 | 4:01 | 10.44 | 10.4 | 10.24 | 10.38 | 10.38 | 10.24
| P-04/02 | 4:02 | 10.44 | 10.48 | 10.4 | 10.52 | 10.5 | 10.4
| P-04/03 | 4:03 | 10.33 | 10.47 | 10.47 | 10.37 | 10.47 | 10.33
| P-04/04 | 4:04 | 10.44 | 10.41 | 10.44 | 10.31 | 10.31 | 10.31
P-05 | P-05/01 | 5:01 | 10.62 | 10.62 | 10.54 | 10.53 | 10.61 | 10.53
| P-05/02 | 5:02 | 10.23 | 10.23 | 10.24 | 10.27 | 10.26 | 10.23
| P-05/03 | 5:03 | 10.31 | 10.54 | 10.58 | 10.58 | 10.62 | 10.31
| P-05/04 | 5:04 | 10.61 | 10.56 | 10.56 | 10.59 | 10.52 | 10.52
P-06 | P-06/01 | 6:01 | 10.23 | 10.48 | 10.48 | 10.44 | 10.5 | 10.23
| P-06/02 | 6:02 | 10.56 | 10.5 | 10.56 | 10.56 | 10.56 | 10.5
| P-06/03 | 6:03 | 10.55 | 10.56 | 10.52 | 10.5 | 10.56 | 10.5
| P-06/04 | 6:04 | 10.53 | 10.47 | 10.57 | 10.6 | 10.62 | 10.47
P-07 | P-07/01 | 7:01 | 10.61 | 10.58 | 10.57 | 10.61 | 10.62 | 10.57
| P-07/02 | 7:02 | 10.49 | 10.46 | 10.49 | 10.49 | 10.52 | 10.46
| P-07/03 | 7:03 | 10.46 | 10.4 | 10.46 | 10.46 | 10.48 | 10.4
| P-07/04 | 7:04 | 10.5 | 10.47 | 10.45 | 10.47 | 10.44 | 10.44
P-08 | P-08/01 | 8:01 | 10.46 | 10.5 | 10.36 | 10.53 | 10.48 | 10.36
| P-08/02 | 8:02 | 10.76 | 10.62 | 10.67 | 10.68 | 10.69 | 10.62
| P-08/03 | 8:03 | 10.51 | 10.63 | 10.62 | 10.54 | 10.6 | 10.51
| P-08/04 | 8:04 | 10.6 | 10.57 | 10.62 | 10.58 | 10.57 | 10.57
P-09 | P-09/01 | 9:01 | 10 | 9.92 | 9.98 | 9.64 | 9.86 | 9.64
| P-09/02 | 9:02 | 9.99 | 10.08 | 10.08 | 10.06 | 10.07 | 9.99
| P-09/03 | 9:03 | 10.05 | 10.11 | 10.05 | 10.07 | 10.07 | 10.05
| P-09/04 | 9:04 | 10.07 | 10.05 | 10.04 | 10.03 | 10.12 | 10.03
| P-09/05 | 9:05 | 10 | 10.07 | 10.03 | 10.01 | 10.01 | 10
| P-09/06 | 9:06 | 10.1 | 10.52 | 10.1 | 10.07 | 10.04 | 10.04
| P-09/07 | 9:07 | 9.99 | 9.93 | 9.92 | 9.85 | 9.96 | 9.85
P-10 | P-10/01 | 10:01 | 10.91 | 10.9 | 10.95 | 10.95 | 10.91 | 10.9
| P-10/02 | 10:02 | 10.7 | 10.79 | 10.69 | 10.81 | 10.72 | 10.69
| P-10/03 | 10:03 | 10.73 | 10.65 | 10.66 | 10.57 | 10.58 | 10.57
| P-10/04 | 10:04 | 10.72 | 10.76 | 10.72 | 10.77 | 10.67 | 10.67
P-11 | P-11/01 | 11:01 | 12.11 | 12.12 | 12.11 | 12.07 | 12 | 12
| P-11/02 | 11:02 | 11.87 | 11.81 | 11.91 | 11.93 | 11.94 | 11.81
| P-11/03 | 11:03 | 12.04 | 11.97 | 11.98 | 11.88 | 11.96 | 11.88
| P-11/04 | 11:04 | 12.06 | 11.98 | 11.89 | 11.79 | 11.95 | 11.79
P-12 | P-12/01 | 12:01 | 10.36 | 10.33 | 10.34 | 10.35 | 10.43 | 10.33
| P-12/02 | 12:02 | 10.41 | 10.55 | 10.55 | 10.64 | 10.56 | 10.41
| P-12/03 | 12:03 | 10.8 | 10.79 | 10.78 | 10.71 | 10.75 | 10.71
| P-12/04 | 12:04 | 10.73 | 10.73 | 10.77 | 10.76 | 10.76 | 10.73
P-13 | P-13/01 | 13:01 | 10.83 | 10.47 | 10.71 | 10.8 | 10.82 | 10.47
| P-13/02 | 13:02 | 10.56 | 10.56 | 10.49 | 10.6 | 10.59 | 10.49
| P-13/03 | 13:03 | 10.82 | 10.86 | 10.85 | 10.86 | 10.77 | 10.77
| P-13/04 | 13:04 | 10.88 | 10.85 | 10.88 | 10.85 | 10.81 | 10.81
P-14 | P-14/01 | 14:01 | 10.57 | 10.5 | 10.5 | 10.58 | 10.58 | 10.5
| P-14/02 | 14:02 | 10.87 | 10.85 | 10.84 | 10.82 | 10.89 | 10.82
| P-14/03 | 14:03 | 10.93 | 10.89 | 10.79 | 10.84 | 10.78 | 10.78
| P-14/04 | 14:04 | 10.91 | 10.88 | 10.92 | 10.92 | 10.87 | 10.87
P-15 | P-15/01 | 15:01 | 10.82 | 10.8 | 10.8 | 10.77 | 10.77 | 10.77
| P-15/02 | 15:02 | 10.85 | 10.89 | 10.85 | 10.87 | 10.78 | 10.78
| P-15/03 | 15:03 | 10.87 | 10.89 | 10.89 | 10.85 | 10.86 | 10.85
| P-15/04 | 15:04 | 10.86 | 10.83 | 10.87 | 10.81 | 10.81 | 10.81
P-16 | P-16/01 | 16:01 | 10.89 | 10.89 | 10.81 | 10.91 | 10.97 | 10.81
| P-16/02 | 16:02 | 10.93 | 10.89 | 10.96 | 10.94 | 10.89 | 10.89
| P-16/03 | 16:03 | 10.89 | 10.9 | 10.89 | 10.91 | 10.89 | 10.89
| P-16/04 | 16:04 | 10.88 | 10.85 | 10.85 | 10.85 | 10.87 | 10.85
P-02-M1 | P-02-M1/01 | 1:01 | 9.75 | 9.81 | 9.69 | 9.85 | 9.87 | 9.69
| P-02-M1/02 | 1:02 | 9.8 | 9.96 | 9.75 | 9.78 | 9.78 | 9.75
| P-02-M1/03 | 1:03 | 10.12 | 9.93 | 10.24 | 10.22 | 10.23 | 9.93
| P-02-M1/04 | 1:04 | 9.97 | 10.04 | 10.06 | 10.04 | 10.05 | 9.97
| P-02-M1/05 | 1:05 | 9.84 | 9.81 | 9.83 | 9.95 | 9.85 | 9.81
| P-02-M1/06 | 1:06 | 9.97 | 10.02 | 10.17 | 10.07 | 10.1 | 9.97
| P-02-M1/07 | 1:07 | 10.17 | 10.16 | 10.24 | 10.21 | 10.15 | 10.15
| P-02-M1/08 | 1:08 | 9.98 | 9.9 | 10.04 | 10.01 | 10.04 | 9.9
15.09
3.88