## HD0 (hidden)
[6 empty] | Hoja de Datos para Recipientes a Presión en Servicio de Una Sola Cámara | [12 empty] | Documento: |  |  |  | HD-V-01
[19 empty] | Revisión: |  |  |  | 0
[6 empty] | Equipo: |  |  | ESFERA | [9 empty] | Fecha: |  |  |  | 06/13/2016
[6 empty] | No de Usuario o TAG: | [6 empty] | 3TK-2930 | [5 empty] | Pagina: |  |  |  | 1 |  | de | 4
Índice de Revisiones
| Fecha |  |  |  | Revisión |  |  | Descripción
| 06/13/2016 |  |  |  | 0 |  |  | Datos relevados al inicio de la primera inspección
| Junior Gomez | [8 empty] | Guillermo Cordero | [7 empty] | Henri Magariños
| ELABORADO POR | [8 empty] | REVISADO POR | [7 empty] | APROBADO POR
[6 empty] | Hoja de Datos para Recipientes a Presión en Servicio de Una Sola Cámara | [12 empty] | Documento: |  |  |  | HD-V-01
[19 empty] | Revisión: |  |  |  | 0
[6 empty] | Equipo: |  |  | ESFERA | [9 empty] | Fecha: |  |  |  | 06/13/2016
[6 empty] | No de Usuario o TAG: | [6 empty] | 3TK-2930 | [5 empty] | Pagina: |  |  |  | 2 |  | de | 4
1 | Datos Generales del Recipiente
2 | Usuario: |  | YPFB Refinacion S.A | [5 empty] | No del National Board: |  |  |  |  | N.A. |  |  |  |  | No de Serie: |  |  | N.A.
3 | Estampado: |  |  | Si |  | No | X |  | Código de Fabricación: |  |  |  |  | ASME BPVC Section VIII div. 1 | [8 empty] | Sistema de Unidades
4 | [13 empty] | Edición |  | N.A. |  |  | Adenda |  | N.A. |  | U.S. Customary
5 | Ubicación : |  |  | Refineria Guillermo Elder Bell | [6 empty] | Departamento, Provincia | [5 empty] | Santa Cruz de la Sierra
6 | [10 empty] | y Municipio:
7 | Unidad de Proceso: |  |  |  |  | Almacenamiento Parque Esferas | [7 empty] | Servicio: |  |  | Almacenamiento Propano
8
9 | Servicio Especial: |  |  |  | Letal (L) |  |  | Fuego Directo (DF) | [5 empty] | Tipo: |  | Vertical |  |  | Horizontal |  |  |  | Esfera |  | x
10 |  |  |  |  | Caldera de Fuego Indirecto (UB) | [10 empty] | Otros:
11 | Fabricante: |  |  | CBI Company Ltd. | [6 empty] | Año de |  |  | 1977 |  | Año de |  |  |  |  | Periodo Fuera |  |  |  | No
12 | [10 empty] | Fabricación: |  |  |  |  | Instalación: |  |  |  |  | de Servicio:
13 | No de |  | 8 |  | Capacidad |  |  | 72647.31 |  | US gal |  | Peso |  |  |  | lb | Nivel de |  | 76 |  | % | Longitud: |  |  |  |  | in
14 | Virolas: |  |  |  | o Volumen: | [6 empty] | Vacio: |  |  |  |  | Operación |  |  |  |  | Costura-Costura (Total)
15 | Cuerpo: |  | Diámetro: |  | 305.98 |  | in |  | Material: |  | SA-516 Gr. 70 |  |  |  | Espesor |  | 1073 |  | in |  | Longitud: |  |  |  |  | in
16 |  |  | Interno |  |  | Externo |  | X | [6 empty] | Nominal: | [5 empty] | Costura-Costura (Virolas)
17 |  |  | Diámetro: |  |  |  | in |  | Material: | [5 empty] | Espesor |  |  |  | in |  | Longitud: |  |  |  |  | in
18 |  |  | Interno |  |  | Externo | [8 empty] | Nominal: | [5 empty] | Costura-Costura (Virolas)
19 | Cabezales: |  |  | Tipo: |  |  |  |  | Material | [5 empty] | Ubicación |  |  |  | Espesor Mínimo Espec. |  |  |  |  | Ratio Elíptico
20 |  |  |  | (a) | Elíptico |  |  |  | (a) | SA-516 Gr.70 |  |  |  |  | (a) | Derecho |  |  | (a) | 1.6 |  | in |  | (a) | 2
21 |  |  |  | (b) | Elíptico |  |  |  | (b) | SA-516 Gr.70 |  |  |  |  | (b) | Izquierdo |  |  | (b) | 1.6 |  | in |  | (b) | 2
22 | Radio |  |  |  | Radio de |  |  |  | Angulo Cono |  |  |  | Radio |  |  |  | Diámetro |  |  |  |  | Lado Donde se
23 | de Corona |  |  |  | Rebordeo |  |  |  | Apex |  |  |  | Hemisférico |  |  |  | Plano |  |  |  |  | Aplica Presión
24 | (a) | N.A. |  |  | (a) | N.A. |  |  | (a) | N.A. |  |  | (a) | N.A. |  |  | (a) | N.A. |  |  |  | Cóncavo |  |  |  | X
25 | (b) | N.A. |  |  | (b) | N.A. |  |  | (b) | N.A. |  |  | (b) | N.A. |  |  | (b) | N.A. |  |  |  | Convexo
26 | Máxima Presión |  |  |  | Interna |  | X |  | Actual: |  | 1440 |  |  | psi |  | Previa: |  |  |  |  | psi
27 | de Trabajo |  |  |  | Externa |  |  |  | Actual: |  |  |  |  | psi |  | Previa: |  |  |  |  | psi
28 | Temperaturas |  |  |  | Máximas |  | X |  | Actual: |  | 400 |  |  | °F |  | Previa: |  |  |  |  | °F
29 | de Trabajo |  |  |  | Mínimas |  |  |  | Actual: |  |  |  |  | °F |  | Previa: |  |  |  |  | °F
30 | Prueba hidráulica: |  |  |  | Si | X |  | No |  |  |  | Dibujo No: |  |  | 2010 800 V PL 01 & 2010 800 V PL 02 Rev. A
31 | Presión: |  | 2160 |  | psi |  |  | Año: |  | 1969
32 | Protección de |  |  |  | Válvula |  | X | Disco de Ruptura | [5 empty] | Dispositivo | [6 empty] | Capacidad del
33 | Sobre Presión |  |  |  | Diseño de Sistema | [5 empty] | Otros |  |  | Seteado: | [6 empty] | Dispositivo:
34 | Datos del Fluido
35 | Composición del |  |  |  | N2:3,55, CO2:6,67, C1:85,843, C2:1,56, C3:0,832, IC4:0,471, IC5:0,1570, Nc5:0,22, c6:0,2390, c7+:0,277
36 | Fluido
37 | Contenido |  |  | 0.06679 |  |  |  | Contenido de |  |  |  | 0 |  |  | Nivel Max. de |  |  | 50 |  | % |  | Gravedad |  |  | 0.33
38 | CO2: | [6 empty] | H2S: | [6 empty] | Operación: | [6 empty] | Especifica
39 | Datos de Diseño
40 | Presión de Diseño Interna: | [5 empty] | 1440 |  | psi | [5 empty] | Temperatura de Diseño Interna: | [6 empty] | 400 |  | °F
41 | Presión de Diseño Externa: | [5 empty] | No |  | psi | [5 empty] | Temperatura de Diseño Externa: | [6 empty] | No |  | °F
42 | MAWP Interno: |  |  |  | 1440 |  | psi |  |  | @ | 400 | °F |  | MDTM |  | 30 |  | °F | @ | 1440 |  |  | psi
43 | MAWP Externo: | [5 empty] | psi |  |  | @ |  | °F |  | Debido a Proceso |  |  |  |  | Temperatura Ambiente |  |  |  |  | X | Otros
44 | Tolerancia de |  |  | Cuerpo |  |  |  | Cabezales |  |  |  | Conexiones |  |  |  | Soportes |  |  |  | Internos |  |  | Servicio Corrosivo
45 | Corrosión |  |  | Int. |  | Ext. |  | Int. |  | Ext. |  | Int. |  | Ext. |  | Int. |  | Ext. |  |  |  |  | Si |  | No | X
46 | En: | in |  | 0 |  | 0 |  | 0 |  | 0 |  | 0 |  | 0 |  | 0 |  | 0 |  | 0
47 | Servicio Cíclico: | [6 empty] | Ciclos por |  |  |  |  | Vida de Diseño | [5 empty] | Análisis por Fatiga:
48 | Si |  | No | X | [8 empty] | (Años) | [9 empty] | Si |  | No
49 | Cargas de Viento: |  |  |  | ASCE 7 |  |  | Velocidad del Viento: |  |  |  |  | Categoría |  |  |  | Categoría |  |  |  | Factor |  |  | Elevación
50 | UBC |  |  |  | IBC |  |  |  |  | mph |  |  | Calcificación: |  |  |  | Exposición: |  |  |  | Topográfico | [5 empty] | in
51 | Otros |  |  |  | No
52 | Cargas de Sismo: |  |  |  | ASCE 7 |  |  | Clasificación del |  |  |  | PWHT | [7 empty] | Requerimiento de impacto
53 | UBC |  |  |  | IBC |  |  | Perfil del Suelo |  |  |  | Por Código | [5 empty] | X |  | Por Código
54 | Otros |  |  |  | No | [6 empty] | Requerimiento de Proceso | [7 empty] | Requerimiento de Proceso
55 | Otras Cargas por UG-22: | [5 empty] | No
56
57 | Eficiencia de Junta | [5 empty] | 1 |  |  |  | Eficiencia de junta |  |  |  |  | 1 |  |  |  | Porcentaje de |  |  |  | RT-1
58 | para Cuerpo y conos: | [9 empty] | para Cabezales: | [8 empty] | Radiografía:
[6 empty] | Hoja de Datos para Recipientes a Presión en Servicio de Una Sola Cámara | [12 empty] | Documento: |  |  |  | HD-V-01
[19 empty] | Revisión: |  |  |  | 0
[6 empty] | Equipo: |  |  | ESFERA | [9 empty] | Fecha: |  |  |  | 06/13/2016
[6 empty] | No de Usuario o TAG: | [6 empty] | 3TK-2930 | [5 empty] | Pagina: |  |  |  | 3 |  | de | 4
1 | Ubicación de Junta | [7 empty] | Tipo de junta | [8 empty] | Ensayos No Destructivos Aplicados
2 | UW-3 | [7 empty] | Usar las Descritas en UW-12 | [8 empty] | en estas Juntas
3 | Categoría A |  |  | Cuerpo | [5 empty] | Type 1 | [8 empty] | RT | - | Full UW11(a)
4 |  |  |  | Cabezal | [5 empty] | Seamless | [8 empty] | RT | - | N.A.
5 | Categoría B |  |  | En Cabezal y en Cuerpo | [5 empty] | Type 1 | [8 empty] | RT | - | Full UW11(a)
6 |  |  |  | Otras | [5 empty] | N.A. | [8 empty] | N.A.
7 | Categoría C |  |  | Bridas del Cuerpo | [5 empty] | N.A. | [8 empty] | N.A.
8 |  |  |  | Bridas de Boquilla | [5 empty] | Type 3 | [8 empty] | RT | - | None
9 | Categoría D | [8 empty] | Type 7 | [8 empty] | RT | - | N.A.
10 | Materiales
11 | Componentes | [5 empty] | Especificación | [7 empty] | Componentes |  |  |  |  | Especificación
12 | Cuerpo | [5 empty] | SA-516 Gr. 70 | [7 empty] | Cabezal Hemisférico |  |  |  |  | N.A.
13 | Cabezal Elipsoidal | [5 empty] | SA-516 Gr.70 | [7 empty] | Cabezal Toriconico |  |  |  |  | N.A.
14 | Cabezal Toriesfefico | [5 empty] | N.A. | [7 empty] | Cabezal Cónico |  |  |  |  | N.A.
15 | Boquillas | [5 empty] | SA-106 Gr. B | [7 empty] | Bridas |  |  |  |  | SA-105
16 | Accesorios para Presión | [5 empty] | SA-105 | [7 empty] | Refuerzos Boquillas |  |  |  |  | N.A.
17 | Pernos y Esparragos | [5 empty] | SA-193 Gr. B7 | [7 empty] | Tuercas |  |  |  |  | SA-194 Gr. 2H
18 | Soportes y Bases | [5 empty] | SA-36 | [7 empty] | Empaques |  |  |  |  | No definido
19 | Anillos de Refuerzo | [5 empty] | N.A. | [7 empty] | Internos |  |  |  |  | SA-36
20 | Orejas de Izaje | [5 empty] | N.A. | [7 empty] | Otros |  |  |  |  | N.A.
21 | Boquillas
22 | TAG |  | Servicio | [5 empty] | Cantidad |  | Tamaño |  |  | Tipo de Unión |  |  | Rating |  | Espesor |  |  | Como Colocado |  |  | Ubicación
23 | [18 empty] | in |  |  | Colocado
24 | A |  | Entrada de Producto | [5 empty] | 1 |  | NPS | 4 |  | LWN |  | RF | 900 |  | 1.125 |  |  | UW 16.1 e) |  |  | Cabezal (b)
25 | B |  | Salida de Gas | [5 empty] | 1 |  | NPS | 4 |  | LWN |  | RF | 900 |  | 1.125 |  |  | UW 16.1 e) |  |  | Cabezal (a)
26 | C |  | Control de Nivel | [5 empty] | 1 |  | NPS | 4 |  | LWN |  | RF | 900 |  | 1.125 |  |  | UW 16.1 e) |  |  | Cuerpo
27 | D |  | Control de Nivel | [5 empty] | 1 |  | NPS | 4 |  | LWN |  | RF | 900 |  | 1.125 |  |  | UW 16.1 e) |  |  | Cuerpo
28 | E |  | Inspección | [5 empty] | 1 |  | NPS | 4 |  | LWN |  | RF | 900 |  | 1.125 |  |  | UW 16.1 e) |  |  | Cuerpo
29 | F |  | Drenaje | [5 empty] | 1 |  | NPS | 2 |  | WN |  | RF | 900 |  | 0.344 |  |  | UW 16.1 e) |  |  | Cuerpo
30 | G |  | Salida de Agua | [5 empty] | 1 |  | NPS | 2 |  | WN |  | RF | 600 |  | 0.344 |  |  | UW 16.1 e) |  |  | Cuerpo
31 | H |  | Salida de Petroleo | [5 empty] | 1 |  | NPS | 2 |  | WN |  | RF | 600 |  | 0.344 |  |  | UW 16.1 e) |  |  | Cuerpo
32 | I |  | Válvula de Alivio | [5 empty] | 1 |  | NPS | 2 |  | WN |  | FF | 900 |  | 0.344 |  |  | UW 16.1 e) |  |  | Cuerpo
33 | J |  | PSV | [5 empty] | 1 |  | NPS | 2 |  | WN |  | RF | 900 |  | 0.344 |  |  | UW 16.1 e) |  |  | Cuerpo
34 | K |  | Drenaje | [5 empty] | 1 |  | NPS | 1 |  | CPGL |  | NPT | 6000 |  | 0.4675 |  |  | UW 16.1 e) |  |  | Cuerpo
35 | L1 |  | Indicador de Nivel | [5 empty] | 1 |  | NPS | 0.75 |  | CPGL |  | NPT | 6000 |  | 0.35 |  |  | UW 16.1 e) |  |  | Cuerpo
36 | L2 |  | Indicador de Nivel | [5 empty] | 1 |  | NPS | 0.75 |  | CPGL |  | NPT | 6000 |  | 0.35 |  |  | UW 16.1 e) |  |  | Cuerpo
37 | M1 |  | Indicador de Nivel | [5 empty] | 1 |  | NPS | 0.75 |  | CPGL |  | NPT | 6000 |  | 0.35 |  |  | UW 16.1 e) |  |  | Cabezal (a)
38 | M2 |  | Indicador de Nivel | [5 empty] | 1 |  | NPS | 0.75 |  | CPGL |  | NPT | 6000 |  | 0.35 |  |  | UW 16.1 e) |  |  | Cabezal (a)
39 | N |  | Reserva | [5 empty] | 1 |  | NPS | 0.5 |  | CPGL |  | NPT | 6000 |  | 0.33 |  |  | UW 16.1 e) |  |  | Cuerpo
40 | O |  | Indicador de Temperatura | [5 empty] | 1 |  | NPS | 0.5 |  | CPGL |  | NPT | 6000 |  | 0.33 |  |  | UW 16.1 e) |  |  | Cuerpo
41 | P |  | Manometro | [5 empty] | 1 |  | NPS | 0.5 |  | CPGL |  | NPT | 6000 |  | 0.33 |  |  | UW 16.1 e) |  |  | Cuerpo
42
43
44
45
46
47
48
49
50
51
52
53
54
55
56
57
58
[6 empty] | Hoja de Datos para Recipientes a Presión en Servicio de Una Sola Cámara | [12 empty] | Documento: |  |  |  | HD-V-01
[19 empty] | Revisión: |  |  |  | 0
[6 empty] | Equipo: |  |  | ESFERA | [9 empty] | Fecha: |  |  |  | 06/13/2016
[6 empty] | No de Usuario o TAG: | [6 empty] | 3TK-2930 | [5 empty] | Pagina: |  |  |  | 4 |  | de | 4
1 | Accesorios que No Sostienen Presión
2 | Soportes o |  |  | Pollera |  |  | Patas |  |  | Colocadas |  |  | Soldadas cuerpo recipiente |  |  |  | Oreja de |  |  | Si |  | Colocadas |  |  | Soldadas cuerpo recipiente
3 | Bases |  |  | Cunas |  | X | Orejas |  |  | Donde y Como | [6 empty] | Izaje |  |  | No | X | Donde y Como
4 | Accesorios |  |  | Demister |  |  |  |  | Deflector |  |  |  | X |  | Relleno |  |  |  |  | Platos
5 | Internos |  |  | Coalesedor |  |  | X |  | Rompe Vórtice |  |  |  | X |  | Bafle |  |  | X |  | M. Nivel
6 | Otros Accesorios: |  |  |  |  | Sistema de separación tipo balde - vertedero
7
8
9 | Recubrimientos y Aislantes
10 | Recubrimiento |  |  |  |  | Preparación | [5 empty] | Esquema |  |  | 1° Capa: |  |  |  |  | Espesor |  |  | mils | Fecha Aplicación
11 | Externo 1 |  |  |  |  | de Superficie | [5 empty] | Pintura |  |  | 2° Capa: |  |  |  |  | Espesor |  |  | mils
12 | Cuerpo y cabezales | [13 empty] | 3° Capa: |  |  |  |  | Espesor |  |  | mils
13 | Recubrimiento |  |  |  |  | Preparación | [5 empty] | Esquema |  |  | 1° Capa: |  |  |  |  | Espesor |  |  | mils | Fecha Aplicación
14 | Externo 2 |  |  |  |  | de Superficie | [5 empty] | Pintura |  |  | 2° Capa: |  |  |  |  | Espesor |  |  | mils
15 | Pollera y soportes | [13 empty] | 3° Capa: |  |  |  |  | Espesor |  |  | mils
16 | Recubrimiento |  |  |  |  | Preparación | [5 empty] | Esquema |  |  | 1° Capa: |  |  |  |  | Espesor |  |  |  | Fecha Aplicación
17 | Interno |  |  |  |  | de Superficie | [5 empty] | Pintura |  |  | 2° Capa: |  |  |  |  | Espesor
18 | [14 empty] | 3° Capa: |  |  |  |  | Espesor
19 | Aislante |  |  |  | Tipo |  |  | Espesor |  |  |  | Densidad |  |  | Revestimiento |  |  | Si |  | Tipo: |  |  |  | Rating (hr)
20 | Externo | [13 empty] | a Prueba de |  |  | No | X
21 | Interno | [13 empty] | Fuego
22 | Protecciones Contra Corrosión y Descargas Eléctricas
23 | Protección Contra |  |  |  |  | Corriente Impresa | [6 empty] | Otras: | [5 empty] | Fecha de Aplicación y Estado:
24 | Corrosión |  |  |  |  | Ánodo de Sacrificio | [6 empty] | Especificar:
25 | Protección Contra |  |  |  |  | Aterramiento | [6 empty] | Otras: | [5 empty] | Fecha de Aplicación y Estado:
26 | Descargas Eléctricas |  |  |  |  | Descargas Eléctricas | [6 empty] | Especificar:
27 | Notas
28
29
30
31
32
33
34
35
36
37
38
39
40
41
42
43
44
45
46
47
48
49
50
51
52
53
54
55
56
57
58

## ING-1 (hidden)
Validaciones de datos
|  | Diámetros externos | Diámetros internos | [6 empty] | Materiales | Normalizado | Test Impacto | Grano Fino | PWHT | Espesor Nominal
|  | 305.98 | -1840.02 | [6 empty] | SA-516 Gr. 70 | Si | Si | Si | Si | 1073
|  | 0 | 0 | [6 empty] | 0 | No | No | No | No | 0
0
0
Información sobre el cuerpo del recipiente
Sistema de Unidades: | [7 empty] | S.I. |  |  | U.S. Customary |  | X |  | Otro |  |  | Especificar:
Características Generales del Cuerpo del Recipiente
|  | in | in
| Longitud C/C (Total) | Número de Virolas | RT | Eficiencia Long. | Eficiencia Circumf.
| 0 | 8 | RT-1 | 1 | 1
Características por Virolas
|  | in | in | in | in | in | in | in | in | [5 empty] | in | in | in | in | [6 empty] | % | in | in | in | in | in | in | in |  | in
No | Identificador | Diámetro externo 1 | Diámetro interno 1 | Diámetro externo 2 | Diámetro interno 2 | Perímetro Externo 1 | Perímetro Externo 2 | Longitud | Distancia a L.R. | Material | Normalizado | Test Impacto | Grano Fino | PWHT | Espesor Nominal | Sobre esp. /Corrosión | Esp. Req. C/C | Esp. Req. S/C | Tipo costura longitudinal | RT long | Eficiencia Long. | Tipo costura Circunferencial | RT Cirf. | Eficiencia Circum. | Estiramiento de Fibra | UG-80 Interno | UG-80 Externo | UW-33 A | UW-33 B, C & D | UW-35 A y D | UW-35 B & C | Max. Perdida M.B. Nuevo | Max. Perdida M.B. Viejo | Reducción de espesor Sold.
1 | Cilindro 1 | 30 | 26.6 |  | 0 | 94.25 | 0 | 60.1 | 59.9 | SA-516 Gr. 70 | Si | No | Si | Si | 1.7 | 0 | 1.192 | 1.192 | Type 1 | Full UW11(a) | 1 | Type 1 | Full UW11(a) | 1 |  | 0.266 | 0.3 | 0.125 | 0.2125 | #REF! | #REF! | 0.508 | 0.508 | 0.03125
2 | Cilindro 2 | 30 | 26.6 |  | 0 | 94.25 | 0 | 59.9 | 0 | SA-516 Gr. 70 | Si | No | Si | Si | 1.7 | 0 | 1.192 | 1.192 | Type 1 | Full UW11(a) | 1 | Type 1 | Full UW11(a) | 1 |  | 0.266 | 0.3 | 0.125 | 0.2125 | #REF! | #REF! | 0.508 | 0.508 | 0.03125
4 |  |  | 0 |  | 0 | 0 | 0 |  |  |  | No | No | Si | 0 |  | 0 | 1.0127 | 1.0127 | 0 | 0 | 0 | 0 | 0 | 0 |  | 0 | 0 | 0 | 0 | #REF! | #REF! | -1.0127 | -1.0127 | -1.0127
5 |  |  | 0 |  | 0 | 0 | 0 |  |  |  | No | No | Si | 0 |  | 0 | 1.0127 | 1.0127 | 0 | 0 | 0 | 0 | 0 | 0 |  | 0 | 0 | 0 | 0 | #REF! | #REF! | -1.0127 | -1.0127 | -1.0127
6 |  |  | 0 |  | 0 | 0 | 0 |  |  |  | No | No | Si | 0 |  | 0 | 1.0127 | 1.0127 | 0 | 0 | 0 | 0 | 0 | 0 |  | 0 | 0 | 0 | 0 | #REF! | #REF! | -1.0127 | -1.0127 | -1.0127
7 |  |  | 0 |  | 0 | 0 | 0 |  |  |  | No | No | Si | 0 |  | 0 | 1.0127 | 1.0127 | 0 | 0 | 0 | 0 | 0 | 0 |  | 0 | 0 | 0 | 0 | #REF! | #REF! | -1.0127 | -1.0127 | -1.0127
8 |  |  | 0 |  | 0 | 0 | 0 |  |  |  | No | No | Si | 0 |  | 0 | 1.0127 | 1.0127 | 0 | 0 | 0 | 0 | 0 | 0 |  | 0 | 0 | 0 | 0 | #REF! | #REF! | -1.0127 | -1.0127 | -1.0127
Tasa de corrosión
| Perdida maxima |  | 5 | mm
|  |  | 0.1968504 | in
| Tasa de corrosión |  | 9.793552e-05 | in/año
| maxima |  | 0.002487562 | mm/año
Vida util
| Espesor remanente |  | 3.8 | mm
| Años |  | 1527.6

## ING-2 (hidden)
Validaciones de datos
|  |  | Diámetros externos | Diámetros internos | Espesor nominal Pestaña
|  |  | 305.98 | -1840.02 | 1073
|  |  | 0 | 0 | 0
Información sobre los cabezales
Sistema de Unidades: | [5 empty] | S.I. | U.S. Customary |  | X |  | Otro |  | Especificar:
Características Generales de los Cabezales
|  |  | in | in | in | [8 empty] | in | in | in | in |  | in | in |  | in | in | % | in | in | in | in | in | in | in | in | in
Cabezal | Ubicación | Tipo | Diámetro Externo | Diámetro interno | Perímetro Externo | Material | Normalizado | Test Impacto | Grano Fino | PWHT | Tipo costura longitudinal | RT long | Eficiencia | Esp. Min. Especificado | Sobre esp. /Corrosión | Esp. Req. C/C | Esp. Req. S/C | Ratio Elíptico | Radio de Corona | Radio de Rebordeo | Angulo Cono Apex | Radio Hemisférico | Diámetro C/Plano | Estiramiento de fibra | UG-81 H. Adentro | UG-81 H. Afuera | UW-33 A | UW-33 B, C & D | UW-35 A y D | UW-35 B & C | Max. Perdida MB Nuevo | Max. Perdida MB Viejo | Reducción de espesor Sold.
(a) | Derecho | Elíptico | 30 | 26.5 | 94.25 | SA-516 Gr.70 | Si | No | Si | Si | Seamless | N.A. | 1 | 1.6 | 0 | 1.1463 | 1.1463 | 2 | N.A. | N.A. | N.A. | N.A. | N.A. |  | 0.165625 | 0.33125 | 0.125 | 0.2 | #REF! | #REF! | 0.4537 | 0.4537 | 0.03125
(b) | Izquierdo | Elíptico | 30 | 26.5 | 94.25 | SA-516 Gr.70 | Si | No | Si | Si | Seamless | N.A. | 1 | 1.6 | 0 | 1.1463 | 1.1463 | 2 | N.A. | N.A. | N.A. | N.A. | N.A. |  | 0.165625 | 0.33125 | 0.125 | 0.2 | #REF! | #REF! | 0.4537 | 0.4537 | 0.03125
Características Especificas de las Pestañas si Aplica
|  |  |  | in | in | in | in | in | in | in | in | in | in | in | in | in
Cabezal | Ubicación | Distancia a LR | Longitud | Espesor nominal | Sobre esp. /Corrosión | Esp. Req. C/C | Esp. Req. S/C | UG-80 Interno | UG-80 Externo | UW-33 A | UW-33 B, C & D | UW-35 A y D | UW-35 B & C | Max. Perdida MB Nuevo | Max. Perdida MB Viejo | Reducción de espesor Sold.
(a) | Derecho | 0 | 2 | 1.75 | 0 | 1.192 | 1.192 | 0.265 | 0.3 | 0.125 | 0.21875 | #REF! | #REF! | 0.558 | 0.558 | 0.03125
(b) | Izquierdo | 120 | 2 | 1.75 | 0 | 1.192 | 1.192 | 0.265 | 0.3 | 0.125 | 0.21875 | #REF! | #REF! | 0.558 | 0.558 | 0.03125

## ING-3 (hidden)
Radial
[12 empty] | SA-106 Gr. B | [6 empty] | SA-105 | Si | [9 empty] | Offset |  |  |  | N.A.
[12 empty] | 0 | [6 empty] | 0 | No | [9 empty] | Tilted |  |  |  | 0
[12 empty] | SA-105 | [17 empty] | Perpendicular
[12 empty] | SA-516 Gr. 70 | [17 empty] | Hillside
Información sobre las boquillas del recipiente
Sistema de Unidades: | [7 empty] | S.I. | [7 empty] | U.S. Customary |  |  |  |  | X |  |  | Otro |  |  |  | Especificar:
Unidades |  |  | NPS |  |  | in | in | in |  |  | in | [12 empty] | in | in |  |  |  | in |  | Grados | in | Grados |  |  |  |  | in | in | in | in | in | in | in | in | in | in | in |  |  | in
No | TAG | Servicio | Tamaño | Tipo de Boquilla | Esquema SCH | Diámetro Externo | Diámetro Interno | Espesor nominal | Sobre-esp. / Corrosión | Espesor Req. C/C | Espesor Req. S/C | Material Boquilla | Norma-lizado | Test Impacto | Grano Fino | Tipo de unión o Brida | Asiento o hilo | Clase | Material de unión o brida | Brida Ciega / tapón | Descrip. Empaque | Material Pernos | Material Tuercas | Proyec. Interna | Proyec. Externa | Ubicado en | Como Colocado UW-16.1 | Punto de Referencia | Distancia a P. Ref. | Como Orientado | Orientación ángulo (theta) | Longitud Offset | Angulo Tilt | Material Refuerzo | Norma-lizado | Test Impacto | Grano Fino | Ancho de Refuerzo | Espesor de Refuerzo | Tamaño sold. boquilla ext. | Tamaño sold. refuerzo ext. | Tamaño sold. boquilla int. | Variación diámetro afuera | Variación diámetro adentro | UW-33 A | UW-33 B, C & D | UW-35 A y D | UW-35 B & C | Max. Perdida MB Nuevo | Max. Perdida MB Viejo | Reducción de espesor sold. Boquilla
1 | A | Entrada de Producto | 4 | LWN | N.A. | 6.25 | 4 | 1.125 | 0 | 0.245 | 0.245 | SA-105 | No | No | No | LWN | RF | 900 | SA-105 | No | No definido | SA-193 Gr. B7 | SA-194 Gr. 2H | 2.28 | 6.35 | Cabezal (b) | UW 16.1 e) | C. Cabezal | 6.9 | Hillside | 0 | 0 | N.A. | N.A. | N.A. | N.A. | N.A. |  |  | 0.3937 |  | 0.3937 | #REF! | 0.031 | 0.125 | 0.1875 | #REF! | #REF! | 0.88 | 0.88 | 0.03125
2 | B | Salida de Gas | 4 | LWN | N.A. | 6.25 | 4 | 1.125 | 0 | 0.245 | 0.245 | SA-105 | No | No | No | LWN | RF | 900 | SA-105 | No | No definido | SA-193 Gr. B7 | SA-194 Gr. 2H | 2.51 | 7.62 | Cabezal (a) | UW 16.1 e) | C. Cabezal | 6.9 | Hillside | 0 | 0 | N.A. | N.A. | N.A. | N.A. | N.A. |  |  | 0.3937 |  | 0.3937 | #REF! | 0.031 | 0.125 | 0.1875 | #REF! | #REF! | 0.88 | 0.88 | 0.03125
3 | C | Control de Nivel | 4 | LWN | N.A. | 6.25 | 4 | 1.125 | 0 | 0.245 | 0.245 | SA-105 | No | No | No | LWN | RF | 900 | SA-105 | No | No definido | SA-193 Gr. B7 | SA-194 Gr. 2H | 1.32 | 6.9 | Cuerpo | UW 16.1 e) | L.R. | 5.7 | Radial | 0 | 0 | N.A. | N.A. | N.A. | N.A. | N.A. |  |  | 0.3937 |  | 0.3937 | #REF! | 0.031 | 0.125 | 0.1875 | #REF! | #REF! | 0.88 | 0.88 | 0.03125
4 | D | Control de Nivel | 4 | LWN | N.A. | 6.25 | 4 | 1.125 | 0 | 0.245 | 0.245 | SA-105 | No | No | No | LWN | RF | 900 | SA-105 | No | No definido | SA-193 Gr. B7 | SA-194 Gr. 2H | 1.05 | 6.8 | Cuerpo | UW 16.1 e) | L.R. | 20.9 | Radial | 0 | 0 | N.A. | N.A. | N.A. | N.A. | N.A. |  |  | 0.3937 |  | 0.3937 | #REF! | 0.031 | 0.125 | 0.1875 | #REF! | #REF! | 0.88 | 0.88 | 0.03125
5 | E | Inspección | 4 | LWN | N.A. | 6.25 | 4 | 1.125 | 0 | 0.245 | 0.245 | SA-105 | No | No | No | LWN | RF | 900 | SA-105 | No | No definido | SA-193 Gr. B7 | SA-194 Gr. 2H | 1.5 | 6.9 | Cuerpo | UW 16.1 e) | L.R. | 35.9 | Radial | 0 | 0 | N.A. | N.A. | N.A. | N.A. | N.A. |  |  | 0.3937 |  | 0.3937 | #REF! | 0.031 | 0.125 | 0.1875 | #REF! | #REF! | 0.88 | 0.88 | 0.03125
6 | F | Drenaje | 2 | Caño S/C | 160 | 2.375 | 1.687 | 0.344 | 0 | 0.1348 | 0.1348 | SA-106 Gr. B | No | No | No | WN | RF | 900 | SA-105 | No | No definido | SA-193 Gr. B7 | SA-194 Gr. 2H | 0 | 11.8 | Cuerpo | UW 16.1 e) | L.R. | 114.7 | Radial | 180 | 0 | N.A. | N.A. | N.A. | N.A. | N.A. |  |  | 0.2362 |  |  | #REF! | 0.031 | 0.086 | 0.086 | #REF! | #REF! | 0.2092 | 0.2092 | 0.03125
7 | G | Salida de Agua | 2 | Caño S/C | 160 | 2.375 | 1.687 | 0.344 | 0 | 0.1348 | 0.1348 | SA-106 Gr. B | No | No | No | WN | RF | 600 | SA-105 | No | No definido | SA-193 Gr. B7 | SA-194 Gr. 2H | 0 | 24.5 | Cuerpo | UW 16.1 e) | L.R. | 3.5 | Radial | 180 | 0 | N.A. | N.A. | N.A. | N.A. | N.A. |  |  | 0.2362 |  |  | #REF! | 0.031 | 0.086 | 0.086 | #REF! | #REF! | 0.2092 | 0.2092 | 0.03125
8 | H | Salida de Petroleo | 2 | Caño S/C | 160 | 2.375 | 1.687 | 0.344 | 0 | 0.1348 | 0.1348 | SA-106 Gr. B | No | No | No | WN | RF | 600 | SA-105 | No | No definido | SA-193 Gr. B7 | SA-194 Gr. 2H | 3.2 | 5.31 | Cuerpo | UW 16.1 e) | L.R. | 16.4 | Radial | 180 | 0 | N.A. | N.A. | N.A. | N.A. | N.A. |  |  | 0.3543 |  | 0.3543 | #REF! | 0.031 | 0.086 | 0.086 | #REF! | #REF! | 0.2092 | 0.2092 | 0.03125
9 | I | Válvula de Alivio | 2 | Caño S/C | 160 | 2.375 | 1.687 | 0.344 | 0 | 0.1348 | 0.1348 | SA-106 Gr. B | No | No | No | WN | FF | 900 | SA-105 | No | No definido | SA-193 Gr. B7 | SA-194 Gr. 2H | 0.57 | 7.6 | Cuerpo | UW 16.1 e) | L.R. | 104.8 | Radial | 0 | 0 | N.A. | N.A. | N.A. | N.A. | N.A. |  |  | 0.3543 |  | 0.3543 | #REF! | 0.031 | 0.086 | 0.086 | #REF! | #REF! | 0.2092 | 0.2092 | 0.03125
10 | J | PSV | 2 | Caño S/C | 160 | 2.375 | 1.687 | 0.344 | 0 | 0.1348 | 0.1348 | SA-106 Gr. B | No | No | No | WN | RF | 900 | SA-105 | No | No definido | SA-193 Gr. B7 | SA-194 Gr. 2H | 0.57 | 7.5 | Cuerpo | UW 16.1 e) | L.R. | 116.6 | Radial | 0 | 0 | N.A. | N.A. | N.A. | N.A. | N.A. |  |  | 0.3543 |  | 0.3543 | #REF! | 0.031 | 0.086 | 0.086 | #REF! | #REF! | 0.2092 | 0.2092 | 0.03125
11 | K | Drenaje | 1 | CPLGL | N.A. | 2.25 | 1.315 | 0.4675 | 0 | 0.0954 | 0.0954 | SA-105 | No | No | No | CPGL | NPT | 6000 | SA-105 | No | N.A. | N.A. | N.A. |  | 1.4 | Cuerpo | UW 16.1 e) | L.R. | 10.8 | Radial | 180 | 0 | N.A. | N.A. | N.A. | N.A. | N.A. |  |  | 0.3937 |  |  | #REF! | 0.031 | 0.116875 | 0.116875 | #REF! | #REF! | 0.3721 | 0.3721 | 0.03125
12 | L1 | Indicador de Nivel | 0.75 | CPLGL | N.A. | 1.75 | 1.05 | 0.35 | 0 | 0.0992 | 0.0992 | SA-105 | No | No | No | CPGL | NPT | 6000 | SA-105 | No | N.A. | N.A. | N.A. |  | 3.2 | Cuerpo | UW 16.1 e) | L.R. | 21.4 | Offset | 270 | 8 | N.A. | N.A. | N.A. | N.A. | N.A. |  |  | 0.3543 |  |  | #REF! | 0.031 | 0.0875 | 0.0875 | #REF! | #REF! | 0.2508 | 0.2508 | 0.03125
13 | L2 | Indicador de Nivel | 0.75 | CPLGL | N.A. | 1.75 | 1.05 | 0.35 | 0 | 0.0992 | 0.0992 | SA-105 | No | No | No | CPGL | NPT | 6000 | SA-105 | No | N.A. | N.A. | N.A. | 1.41 | 2.1 | Cuerpo | UW 16.1 e) | L.R. | 21.4 | Offset | 270 | -6.8 | N.A. | N.A. | N.A. | N.A. | N.A. |  |  | 0.3543 |  | 0.3543 | #REF! | 0.031 | 0.0875 | 0.0875 | #REF! | #REF! | 0.2508 | 0.2508 | 0.03125
14 | M1 | Indicador de Nivel | 0.75 | CPLGL | N.A. | 1.75 | 1.05 | 0.35 | 0 | 0.097 | 0.097 | SA-105 | No | No | No | CPGL | NPT | 6000 | SA-105 | No | N.A. | N.A. | N.A. | 0.98 | 3.1 | Cabezal (a) | UW 16.1 e) | L.R. | -2.4 | Offset | 270 | 8 | N.A. | N.A. | N.A. | N.A. | N.A. |  |  | 0.3543 |  | 0.3543 | #REF! | 0.031 | 0.0875 | 0.0875 | #REF! | #REF! | 0.253 | 0.253 | 0.03125
15 | M2 | Indicador de Nivel | 0.75 | CPLGL | N.A. | 1.75 | 1.05 | 0.35 | 0 | 0.097 | 0.097 | SA-105 | No | No | No | CPGL | NPT | 6000 | SA-105 | No | N.A. | N.A. | N.A. | 1.81 | 2.4 | Cabezal (a) | UW 16.1 e) | L.R. | -2.4 | Offset | 270 | -6.8 | N.A. | N.A. | N.A. | N.A. | N.A. |  |  | 0.3543 |  | 0.3543 | #REF! | 0.031 | 0.0875 | 0.0875 | #REF! | #REF! | 0.253 | 0.253 | 0.03125
16 | N | Reserva | 0.5 | CPLGL | N.A. | 1.5 | 0.84 | 0.33 | 0 | 0.0992 | 0.0992 | SA-105 | No | No | No | CPGL | NPT | 6000 | SA-105 | No | N.A. | N.A. | N.A. | 1.6 | 2.6 | Cuerpo | UW 16.1 e) | L.R. | 5.6 | Offset | 270 | -6.8 | N.A. | N.A. | N.A. | N.A. | N.A. |  |  | 0.3543 |  | 0.3543 | #REF! | 0.031 | 0.0825 | 0.0825 | #REF! | #REF! | 0.2308 | 0.2308 | 0.03125
17 | O | Indicador de Temperatura | 0.5 | CPLGL | N.A. | 1.5 | 0.84 | 0.33 | 0 | 0.0851 | 0.0851 | SA-105 | No | No | No | CPGL | NPT | 6000 | SA-105 | No | N.A. | N.A. | N.A. |  | 1.3 | Cuerpo | UW 16.1 e) | L.R. | 48 | Radial | 0 | 0 | N.A. | N.A. | N.A. | N.A. | N.A. |  |  | 0.3543 |  |  | #REF! | 0.031 | 0.0825 | 0.0825 | #REF! | #REF! | 0.2449 | 0.2449 | 0.03125
18 | P | Manometro | 0.5 | CPLGL | N.A. | 1.5 | 0.84 | 0.33 | 0 | 0.0992 | 0.0992 | SA-105 | No | No | No | CPGL | NPT | 6000 | SA-105 | No | N.A. | N.A. | N.A. |  | 1.3 | Cuerpo | UW 16.1 e) | L.R. | 60.1 | Radial | 0 | 0 | N.A. | N.A. | N.A. | N.A. | N.A. |  |  | 0.3543 |  |  | #REF! | 0.031 | 0.0825 | 0.0825 | #REF! | #REF! | 0.2308 | 0.2308 | 0.03125

## PI-1 (hidden)
[6 empty] | Plan de Inspección y Ensayos para Recipientes en Servicio | [21 empty] | Documento: |  |  | PI-V-01
[28 empty] | Revisión: |  |  | 0
[6 empty] | Equipo: | [5 empty] | ESFERA | [15 empty] | Fecha: |  |  | 2016-06-13
[6 empty] | No de Usuario TAG: | [5 empty] | 3TK-2930 | [15 empty] | Pagina: |  |  | 1 |  | de | 4
DATOS GENERALES DEL EQUIPO
Usuario: |  | YPFB Refinacion S.A |  |  |  |  | No del National Board: |  |  |  |  | N.A. |  |  |  | No de Serie: |  |  | N.A. | [5 empty] | Servicio: |  | Almacenamiento de Propano
Estampado: |  |  | Si |  | No | X | Código de Fabricación: |  |  |  |  | ASME BPVC Section VIII div. 1 | [12 empty] | Servicio Especial: |  |  |  | Letal (L) |  | Fuego Directo (DF)
[12 empty] | Edición | N.A. |  |  | Adenda |  | N.A. | [10 empty] | Caldera de Fuego Indirecto (UB)
Ubicación : |  |  | Refineria Guillermo Elder Bell | [5 empty] | Departamento, Provincia |  |  |  |  | Departamento de Santa Cruz, Provincia Andres Ybañez | [11 empty] | Unidad de Proceso: |  |  |  | Parque de Esferas
[9 empty] | y Municipio: |  |  |  |  | Municipio El Palmar
Tipo: |  | Vertical |  |  | Horizontal |  | X | Esfera |  |  |  | Fabricante: |  | CBI Company Ltd. | [6 empty] | Año de |  |  | 1977 |  | Año de |  |  | 0 | Periodo Fuera |  |  |  | No
|  | Otros: | [18 empty] | Fabricación: |  |  |  |  | Instalación: |  |  |  | de Servicio:
Diámetro: |  |  | 305.98 | in |  | Longitud: |  | 0 |  | in |  | No de | 8 |  |  | Capacidad |  |  | 72647.31 |  | US gal |  | Peso |  | 0 |  | lb |  |  | Nivel de |  |  | 76 |  | %
Interno |  | X | Externo |  |  | Costura-Costura | [5 empty] | Virolas: |  |  |  | o Volumen: | [6 empty] | Vacio: | [6 empty] | Operación
CODIGO DE SERVICIO, EDICION Y ADENDA
API 510 Edición 2014
APROBACIONES
Plan de Inspección Elaborado por | [6 empty] | Junior Gomez | [10 empty] | Fecha: |  | 2016-06-13 | [6 empty] | Firma
Aprobado por | [6 empty] | Henri Magariños | [10 empty] | Fecha: |  | 2016-06-13 | [6 empty] | Firma
Inspector Autorizado | [6 empty] | Oliver O. Añez | [10 empty] | Fecha: |  | 2016-06-13 | [6 empty] | Firma
PUNTOS DE DETENCION (PD):
RD: Revisión de documentos | [12 empty] | HP: Detención obligatoria con presencia
V: Verificación | [12 empty] | RE: Elaboración de informe o registro
W: Presencia en ensayos y pruebas
METODOS Y TECNICAS DE EXAMINACION
MT: Ensayo de Partículas Magnetizables | [8 empty] | PT: Ensayo de Líquidos Penetrantes | [7 empty] | RT: Ensayo de Radiografía | [6 empty] | UT: Ensayo por ultrasonido | [6 empty] | VT: Ensayo Visual y Óptico
| B: Banco | [8 empty] | P: Post-emulsificable | [7 empty] | G: Gama | [6 empty] | CF: Fundiciones y forja | [6 empty] | D: Directa
| Y: Yoque | [8 empty] | S: Removible con solvente | [7 empty] | X: Rayos X | [6 empty] | W: Soldaduras | [6 empty] | R: Remota
[10 empty] | W: Removible con agua | [7 empty] | C: Ambas técnicas | [6 empty] | TM: Medición de espesores
[6 empty] | Plan de Inspección y Ensayos para Recipientes en Servicio | [21 empty] | Documento: |  |  | PI-V-01
[28 empty] | Revisión: |  |  | 0
[6 empty] | Equipo: | [5 empty] | ESFERA | [15 empty] | Fecha: |  |  | 2016-06-13
[6 empty] | No de Usuario TAG: | [5 empty] | 3TK-2930 | [15 empty] | Pagina: |  |  | 2 |  | de | 4
1 |  | REVISIÓN DE LA DOCUMENTACIÓN APLICABLE AL EQUIPO Y DETERMINACION DE MECANISMO DE FALLA EN BASE A DATOS HISTORICOS DISPONIBLES
N° |  | Descripción de la tarea | [5 empty] | Documentos aplicables | [6 empty] | Código de referencia aplicable a la revisión | [5 empty] | Ejecutado |  |  |  |  | Insp. Autorizado |  |  |  | Notas
[21 empty] | PD | Fecha y firma |  |  |  | PD | Fecha y firma
1.1 |  | Revisión de la información técnica del equipo | [5 empty] | Manufacture data report, hoja de datos, memorias de cálculo, diseños, certificado de calidad de materiales. | [6 empty] | ASME BPVC Sección VIII div.1 API 510 Section 5 | [5 empty] | RD |  |  |  |  | RD |  |  |  | Planos
1.2 |  | Revisión de la información sobre la operación del equipo | [5 empty] | Condiciones de operación histórica y actual del equipo: Presión, temperatura, características del fluido almacenado en el recipiente, ciclos de funcionamiento, tiempo de parada del equipo, cambio de servicio si aplica, etc. | [6 empty] | API 510 Section 5 | [5 empty] | RD |  |  |  |  | RD |  |  |  | HD N.- (Hoja de datos)
1.3 |  | Revisión de la información sobre el mantenimiento del equipo | [5 empty] | Informes de incidentes del equipo o alrededor del mismo, informes de mantenimiento del recipiente y de sus válvulas de alivio de presión, ambiente interno y externo del equipo. | [6 empty] | API 510 Section 5 | [5 empty] | RD |  |  |  |  | RD
1.4 |  | Revisión de documentación aplicable a inspecciones y reparaciones anteriores | [5 empty] | Informes anteriores de: inspecciones, examinaciones y pruebas realizadas. Informes de reparaciones anteriores (Materiales, Diseños, etc.) | [6 empty] | API 510 Section 5 | [5 empty] | RD |  |  |  |  | RD
1.5 |  | Mecanismos de fallas presentes en el recipiente en base a los datos históricos que cuenta el recipiente | [5 empty] | En base a la información establecida en los puntos 1.1 a 1.4 anteriores se debe determinar: los tipos de daño, progresión del daño y tolerancias en las que puede operar el equipo. | [6 empty] | API 510 Section 5 | [5 empty] | RD |  |  |  |  | RD |  |  |  | Daño por corrosión
[6 empty] | Plan de Inspección y Ensayos para Recipientes en Servicio | [21 empty] | Documento: |  |  | PI-V-01
[28 empty] | Revisión: |  |  | 0
[6 empty] | Equipo: | [5 empty] | ESFERA | [15 empty] | Fecha: |  |  | 2016-06-13
[6 empty] | No de Usuario TAG: | [5 empty] | 3TK-2930 | [15 empty] | Pagina: |  |  | 3 |  | de | 4
Nº |  | Descripción de la tarea | [5 empty] | Técnica/ Instrumento |  |  | Preparación de superficie |  | % de Inspección |  |  | Documento de Referencia |  |  |  |  | Criterio de Aceptación |  |  |  |  | Usuario |  |  |  | Inspector Autorizado |  |  |  |  | Notas
[26 empty] | PD | Fecha y firma |  |  | PD | Fecha Y Firma
2 |  | INSPECCION EXTERNA
2.1 |  | Examinación Visual | [5 empty] | VT/D |  |  | Sobre pintura base |  | 100% |  |  | API 510 Section 6; API RP 572-10.3 |  |  |  |  | ASME BPVC Sec. VIII div. 1 UG-80, UG-81, UW-33, UW35 & UW-36 |  |  |  |  | V, RE |  |  |  | V, RE |  |  |  |  | Ver Informe Nº
2.2 |  | Liquidos Penetrantes | [5 empty] | PT/S |  |  | Pulido mecanico |  | 100% |  |  | API 510 Section 6; API RP 572-10.5 |  |  |  |  | ASME BPVC Sec. VIII div. 1 & API 510-7.4 |  |  |  |  | V, RE |  |  |  | RD |  |  |  |  | Ver Informe Nº
3 |  | INSPECCION INTERNA
3.1 |  | Examinacion Visual | [5 empty] | VT/D |  |  | Hidrolabado a presión |  | Conexiones, Cabezales y Cuerpo |  |  | API 510 Section 6; API RP 572-10.4 |  |  |  |  | ASME BPVC Sec. VIII div. 1 UG-80, UG-81, UW-33, UW35 & UW-36 |  |  |  |  | V, RE |  |  |  | V, RE |  |  |  |  | Ver Informe Nº
3.2 |  | Liquidos Penetrantes | [5 empty] | PT/S |  |  | Pulido mecanico |  | 100% |  |  | API 510 Section 6; API RP 572-10.5 |  |  |  |  | ASME BPVC Sec. VIII div. 1 & API 510-7.4 |  |  |  |  | V, RE |  |  |  | RD |  |  |  |  | Ver Informe Nº
[6 empty] | Plan de Inspección y Ensayos para Recipientes en Servicio | [21 empty] | Documento: |  |  | PI-V-01
[28 empty] | Revisión: |  |  | 0
[6 empty] | Equipo: | [5 empty] | ESFERA | [15 empty] | Fecha: |  |  | 2016-06-13
[6 empty] | No de Usuario TAG: | [5 empty] | 3TK-2930 | [15 empty] | Pagina: |  |  | 4 |  | de | 4
N° |  | Descripción de la tarea | [5 empty] | Documentos aplicables | [6 empty] | Código de referencia aplicable a la revisión | [5 empty] | Ejecutado |  |  |  |  | Insp. Autorizado |  |  |  | Notas
[21 empty] | PD | Fecha y firma |  |  |  | PD | Fecha y firma
5 |  | VALORIZACION DEL ESTADO DEL RECIPIENTE Y PROGRAMACION DE LAS INSPECCIONES FUTURAS
5.1 |  | Verificación de los mecanismos de falla presente en el recipiente | [5 empty] | Informes de inspección, END y reportes de medición de espesores tanto actuales como históricos. | [6 empty] | API 510 Section 5 | [5 empty] | RE |  |  |  |  | RD |  |  |  | Daño Corrosivo
5.2 |  | Verificación del informe de valorización del recipiente, determinación de los intervalos de inspección y determinación de los puntos CML | [5 empty] | Informe de inspección, informe de valorización, Memoria de Calculo | [6 empty] | API 510 Section 5, 6 y 7 | [5 empty] | RE |  |  |  |  | RD |  |  |  | Ver informe de Valorización
5.3 |  | Elaborar y firmar informes de inspección y certificación en servicio del equipo | [12 empty] | API 510 Section 7 | [5 empty] | RE |  |  |  |  | RD |  |  |  | Ver Informe API 510-1
Notas:

## PI-2 (hidden)
YPFB ANDINA S.A. |  |  |  |  | Plan de Inspección y Ensayos Instrucciones para Examinaciones | [7 empty] | Documento: | PI-V-01
[13 empty] | Revisión: | 0
[5 empty] | Equipo: | ESFERA | [6 empty] | Fecha: | 2016-06-13
[5 empty] | No de Usuario TAG: |  |  |  | 3TK-2930 |  |  |  | Pagina: |  | de
1 | Examinación por Ensayo de Partículas Magnetizables (MT)
2 | Técnica :
3 |  |  |  | B: Banco |  |  |  | Y: Yoque |  |  |  | X
4 |  |  |  | Partículas Visibles |  |  |  | Partículas Fluorescentes |  |  |  | X
5 | Instrucción
6
7
8 | [10 empty] | Conexión A
9
10 | [10 empty] | Adicionalmente a lo indicado en el dibujo anexo
11 | [10 empty] | se deberá ensayar toda la superficie externa de
12 | [10 empty] | la conexión A
13
14 | [10 empty] | Se debe ensayar la costura interna de la conexión
15
16
17
18
19
20
21
22 | [10 empty] | Conexión B
23
24 | [10 empty] | Adicionalmente a lo indicado en el dibujo anexo
25 | [10 empty] | se deberá ensayar toda la superficie externa de
26 | [10 empty] | la conexión B
27
28 | [10 empty] | No se ensayara la costura interna de la conexión
29
30
31
32
33
34
35
36 | [10 empty] | Conexiones C, D, E, F, G y H
37
38
39
40
41
42
43
44 | [9 empty] | Soldaduras de costura longitudinal y circunferencial
45
46 | [9 empty] | La superficie a ensayarse abarca la soldadura y
47 | [9 empty] | 50mm a cada lado de la pierna de la soldadura
48
49 | [9 empty] | Del lado interno solo se ensayara la costura
50 | [9 empty] | longitudinal desde la línea de referencia hasta los
51 | [9 empty] | 1205mm, que es donde se encuentra el bafle que
52 | [9 empty] | separa el equipo en dos cámaras
53
54
55
56
57
58
YPFB ANDINA S.A. |  |  |  |  | Plan de Inspección y Ensayos Instrucciones para Examinaciones | [7 empty] | Documento: | PI-V-01
[13 empty] | Revisión: | 0
[5 empty] | Equipo: | ESFERA | [6 empty] | Fecha: | 2016-06-13
[5 empty] | No de Usuario TAG: |  |  |  | 3TK-2930 |  |  |  | Pagina: |  | de
1 | Examinación por Ensayo de Líquidos penetrantes
2 | Técnica :
3 |  |  | P: Post-emulsificable |  |  |  | S: Removible con solvente |  |  |  | X |  | W: Removible con agua
4 |  |  | Líquidos Visibles |  |  | X | Líquidos Fluorescentes
5 | Instrucción
6
7
8
9
10
11
12
13
14
15
16
17
18
19
20
21 |  | Líquidos penetrantes a las superficies de los biseles del cuerpo y de cabezal (a) en un 100%
22
23
24
25
26
27
28
29
30
31
32
33
34
35
36
37
38
39
40
41
42
43
44
45
46
47
48
49
50
51
52
53
54
55
56
57
58
MT
MT
MT
MT
PT
MT

## IS-1 (hidden)
|  |  |  | Inspección Visual de Recipientes a Presión en Servicio de Una Sola Cámara | [9 empty] | Documento: |  |  |  | IS-V-01
[14 empty] | Revisión: |  |  |  | 0
|  |  |  | Equipo |  |  | ESFERA | [6 empty] | Fecha:
|  |  |  | No de Usuario o TAG | [5 empty] | 3TK-2930 |  |  |  | Pagina: |  |  |  | 1 | de | 1
1 | [6 empty] | Inspección Externa | [5 empty] | X
2 | Tipo de | Directa |  | X |  | Iluminación |  | Luz Natural |  |  | X |  | Intensidad | ≥ 1000 lux |  |  | Condición de Superficie
3 | Inspección | Remota | [5 empty] | Luz Artificial |  |  | X |  | de Luz |  |  |  | Como Suministrado
4 | Fecha de | 2011-11-19 |  |  | Dispositivo de |  |  | Si |  | Dispositivo |  |  |  |  | Otros:
5 | Inspección |  |  |  | Magnificación |  |  | No | X | Usado en:
6 | [6 empty] | Inspección Interna | [5 empty] | X
7 | Tipo de | Directa |  | X |  | Iluminación |  | Luz Natural |  |  |  |  | Intensidad | ≥ 1000 lux |  |  | Condición de Superficie
8 | Inspección | Remota | [5 empty] | Luz Artificial |  |  | X |  | de Luz |  |  |  | Como Suminstrado
9 | Fecha de | 2011-11-20 |  |  | Dispositivo de |  |  | Si |  | Dispositivo |  |  |  |  | Otros:
10 | Inspección |  |  |  | Magnificación |  |  | No | X | Usado en:
11 | Condiciones Encontradas
12 | Con respecto a la superficie interna, describir y ubicar del estado de cualquier escoria, aceite u otros depósitos. Indicar la localización y extensión de la corrosión del equipo, además del estado activo o inactivo. Estado, localización y extensión de cualquier erosión, ranurado, abultamiento, deformación, fisura o condición similar. Informe sobre cualquier remaches defectuosos, se inclinó, se mantiene flojo o roto. Condición de Estado de todos los caños, tubos, extremo de los tubos, bobinas, niples, etc. Describir las condiciones adversas de los instrumentos del equipo medidor de presión, columna de agua, el vidrio medidor, medidor de temperatura, las válvulas de seguridad, etc. Condición de los revestimientos, pantallas, soportes, etc. Describir los cambios o reparaciones importantes realizados desde la última inspección.
13
14
15
16
17
18
19
20
21
22
23
24
25
26
27
28
29
30
31
32
33
34
35
36
37
38 | Requerimientos: (Listar las Violaciones a codigo)
39
40
41
42
43
44
45
46
47
48
49
50
51
52 | Nombre y titulo de la perosnal a al cual se le explicaron las | [10 empty] | Gunther Aldana
53 | condiciones encontradas durante la inspección: | [10 empty] | Ingeniería de Mantenimiento - Integridad
54 | [10 empty] | No de Identificación: |  |  |  |  | Empleado Por:
55 | Inspección
56 | Realizada Por: |  | Oliver O. Añez Leigue | [7 empty] | API 510 Certification No 35817 |  |  |  |  | OneBeacon America Insurance Company
57 |  |  | Nombre y Firma

## LI#1-insp. anteriores
[5 empty] | LISTA DE INDICACIONES PARA INSPECCION DE RECIPIENTES EN SERVICIO | [10 empty] | Código | LI-V-10
[16 empty] | Revisión: | 0
[16 empty] | Nro. registro: | 001
[5 empty] | Equipo: |  | Tanque de Almacenamiento Horizontal | [8 empty] | Fecha: | 2019-03-13
[5 empty] | Tag Equipo: |  | TK-V-10 |  | Instalación: | Estación Tarija | [5 empty] | Pagina: | 1 de 4
PROYECTO: ESTUDIO DE INTEGRIDAD DE RECIPIENTES A PRESION ESTACIÓN TARIJA
| IDENTIFICACION DE INDICACION | [5 empty] | REFERENCIA |  |  | UBICACIÓN (mm) |  |  | DIMENSION (mm)
No | ELEMENTO | END | SUPERFICIE | No INDICACION | TIPO DE INDICACION | MECANISMO DE DAÑO / CAUSA | PUNTO O LINEA DE REFERENCIA | PUNTO CERO SUPLEMENTARIO | VISTA DE CORTE | DISTANCIA A REFERENCIA | ANGULO | DISTANCIA A PUNTO CERO SUPLEMENTARIO | ANCHO | LARGO | PROFUNDIDAD | PORCENTAJE | CLASIFICACIÓN DE LA INDICACIÓN | CÓDIGO O NÚMERO DE INFORME | OBSERVACION
1 | P-02 | VT | Exterior | I1 | Recubrimiento Dañado | No definido | N.A. | N.A. | N.A. | N.A. | N.A. | N.A. | N.A. | N.A. | N.A. | 100% | Defecto | INF No INSP-V-10-001 | Recubrimiento anticorrosivo en mal estado. Con atizamiento
2 | P-02 | VT | Exterior | I2 | P.E. (Corrosión Localizada) | Corrosión Atmosférica | C1-J8 | Int 8 a Int 01 | N.A. | 195 | N.A. | 660 | 40 | 20 | -0.8 | 50% | Defecto | INF No INSP-V-10-001 | Corrosión localizada en forma de pitting
3 | N - No Identificado | VT | Exterior | I1 | Reparación No declarada ni documentada | Defecto de construcción y/o Montaje | N.A. | N.A. | N.A. | N.A. | N.A. | N.A. | N.A. | N.A. | N.A. | 100 | Evaluar y tomar acción | INF No INSP-V-10-001 | Se verifico una reparación no declarada, sin documentación de respaldo
4 | N - No Identificado | VT | Exterior | I2 | P.E. (Corrosión Localizada) | Defecto de construcción y/o Montaje | N.A. | N.A. | N.A. | N.A. | N.A. | N.A. | N.A. | N.A. | N.A. | 100 | Evaluar y tomar acción | INF No INSP-V-10-001 | Se verifico que la conexión esta abierta a la superficie y acumula agua ocasionando un proceso de corrosión electroquímica con una deadleg
5 | M1 | VT | Exterior | I1 | P.E. (Corrosión Localizada) | Corrosión por hendiduras | N.A. | N.A. | N.A. | N.A. | N.A. | N.A. | N.A. | N.A. | N.A. | 100% | Evaluar y tomar acción | INF No INSP-V-10-001 | Se observa un proceso corrosivo presente entre los pernos y las tuercas
6 | Soportes Red Contra Incendio | VT | Exterior | I1 | Soportes inadecuados | Diseño inadecuado | N.A. | N.A. | N.A. | N.A. | N.A. | N.A. | N.A. | N.A. | N.A. | 100% | Defecto | INF No INSP-V-10-001 | Se observa en las estructuras de soporte - Soldadura insuficiente - Soldadura directo al cuerpo - Soportes doblados - Abrazaderas en mal estado - Tubería suelta - Verificar diseño de rociadores
7 | Soportes Red Contra Incendio | VT | Exterior | I2 | Recubrimiento Dañado | No definido | N.A. | N.A. | N.A. | N.A. | N.A. | N.A. | N.A. | N.A. | N.A. | 50 | Defecto | INF No INSP-V-10-001 | Recubrimiento anticorrosivo en mal estado.
8 | N13 | VT | Exterior | I1 | Tapon sanitario de sello | Defecto de construcción y/o Montaje | N.A. | N.A. | N.A. | N.A. | N.A. | N.A. | N.A. | N.A. | N.A. | N.A. | Defecto | INF No INSP-V-10-001 | Tapon de la conexión inadecuado, verificar que los hilos no hayan sido dañados.
9 | N12 | VT | Exterior | I1 | P.E. (Corrosión Localizada) | Daños Mecánicos | 90° | N.A. | N.A. | 55 | N.A. | N.A. | 20 | 5 | -1.5 | N.A. | Defecto | INF No INSP-V-10-001 | Se observa perdida de espesor por socavadura
10 | N12 | VT | Exterior | I2 | Recubrimiento Dañado | No definido | N.A. | N.A. | N.A. | N.A. | N.A. | N.A. | N.A. | N.A. | N.A. | 40 | Defecto | INF No INSP-V-10-001 | Recubrimiento anticorrosivo en mal estado.
11 | N12 | VT | Exterior | I3 | P.E. (Corrosión Localizada) | Corrosión Atmosférica | 270° | N.A. | N.A. | 55 | N.A. | N.A. | 15 | 15 | -10 | N.A. | Defecto | INF No INSP-V-10-001 | Se observa una perdida de espesor por corrosión electroquimica en el refuerzo
12 | N12 | VT | Exterior | I4 | P.E. (Corrosión Localizada) | Corrosión por hendiduras | N.A. | N.A. | N.A. | N.A. | N.A. | N.A. | N.A. | N.A. | N.A. | 100% | Evaluar y tomar acción | INF No INSP-V-10-001 | Se observa la presencia de oxido entre las bridas y los pernos, debido a un proceso de cirrosión electroquimico. No se verifico los hilos de sello de la Conexión
13 | Escalera y Baranda | VT | Exterior | I1 | Soportes inadecuados | Diseño inadecuado | N.A. | N.A. | N.A. | N.A. | N.A. | N.A. | N.A. | N.A. | N.A. | 10% | Defecto | INF No INSP-V-10-001 | Se observa que las escaleras - Diseño Inadecuado - Plataforma apoyada sobre el recipiente - Escalera y platadorma girada
14 | Escalera y Baranda | VT | Exterior | I2 | Recubrimiento Dañado | No definido | N.A. | N.A. | N.A. | N.A. | N.A. | N.A. | N.A. | N.A. | N.A. | 70% | Defecto | INF No INSP-V-10-001 | Recubrimiento anticorrosivo en mal estado.
15 | V-01 | VT | Exterior | I1 | Recubrimiento Dañado | No definido | N.A. | N.A. | N.A. | N.A. | N.A. | N.A. | N.A. | N.A. | N.A. | 40 | Defecto | INF No INSP-V-10-001 | Recubrimiento anticorrosivo en mal estado sobre todo en el lomo del recipiente
16 | JC-02 | VT | Exterior | I1 | Relleno inadecuado | Defecto de construcción y/o Montaje | 9° | N.A. | N.A. | N.A. | N.A. | N.A. | 350 | 30 | -0.5 | N.A. | Evaluar y tomar acción | INF No INSP-V-10-001 | Se verifico falta de relleno de soldadura
17 | JC-02 | VT | Exterior | I2 | Relleno inadecuado | Defecto de construcción y/o Montaje | 28° | JC-2 | N.A. | 0 | N.A. | 0 | 70 | 30 | -0.7 | N.A. | Evaluar y tomar acción | INF No INSP-V-10-001 | Se verifico falta de relleno de soldadura
18 | JC-02 | VT | Exterior | I3 | P.E. (Socavadura) | Defecto de construcción y/o Montaje | JC-2 | N.A. | N.A. | 0 | N.A. | N.A. | N.A. | 10 | -1 | N.A. | Evaluar y tomar acción | INF No INSP-V-10-001 | Perdida de espesor por Socavadura
19 | V-03 | VT | Exterior | I1 | P.E. (Corrosión Localizada) | Corrosión Atmosférica | JC-4 | 26° | N.A. | 1460 | N.A. | N.A. | 125 | 390 | -0.7 | 40 | Defecto | INF No INSP-V-10-001 | Se observa una perdida de espesor por corrosión electroquimica en el metal base
20 | V-03 | VT | Exterior | I2 | P.E. (Corrosión Localizada) | Corrosión Atmosférica | JC-3 | 4° | N.A. | 780 | N.A. | N.A. | 30 | 15 | -0.65 | 100 | Defecto | INF No INSP-V-10-001 | Se observa una perdida de espesor por corrosión electroquimica en el metal base
21 | V-04 | VT | Exterior | I1 | P.E. (Corrosión Localizada) | Corrosión Atmosférica | JC-4 | 342° | N.A. | 1500 | N.A. | N.A. | 40 | 25 | -0.7 | N.A. | Defecto | INF No INSP-V-10-001 | Se observa una perdida de espesor por corrosión electroquimica en el metal base
22 | V-06 | VT | Exterior | I1 | P.E. (Corrosión Localizada) | Corrosión Atmosférica | JC-6 | 23° | N.A. | 1410 | N.A. | N.A. | 80 | 500 | -1.2 | N.A. | Defecto | INF No INSP-V-10-001 | Se observa una perdida de espesor por amolado sobre la cupla
23 | Placa de identificación | VT | Exterior | I1 | Placa de Identificación extraviada | Daños Mecánicos | N5-J01 | N.A. | N.A. | N.A. | N.A. | N.A. | N.A. | N.A. | N.A. | N.A. | remplazar | INF No INSP-V-10-001 | Se observa que la placa de identificación esta extraviada y que el porta placa se encuentra doblado en mal estado
24 | P-10 | VT | Exterior | I1 | P.E. (Corrosión Localizada) | Corrosión Atmosférica | N.A. | N.A. | N.A. | N.A. | N.A. | N.A. | N.A. | N.A. | -0.4 | 20% | Defecto | INF No INSP-V-10-001 | Se observa Perdida de espesor por picaduras y entalles mecánicos
25 | P-10 | VT | Exterior | I2 | Recubrimiento Dañado | No definido | N.A. | N.A. | N.A. | N.A. | N.A. | N.A. | N.A. | N.A. | N.A. | 5% | Defecto | INF No INSP-V-10-001 | Recubrimiento anticorrosivo en mal estado.
26 | P-11 | VT | Exterior | I1 | P.E. (Corrosión Localizada) | Corrosión Atmosférica | N.A. | N.A. | N.A. | N.A. | N.A. | N.A. | N.A. | N.A. | -0.4 | 30% | Defecto | INF No INSP-V-10-001 | Se observa Perdida de espesor por picaduras y entalles mecánicos
27 | P-11 | VT | Exterior | I2 | Recubrimiento Dañado | No definido | N.A. | N.A. | N.A. | N.A. | N.A. | N.A. | N.A. | N.A. | N.A. | 5% | Defecto | INF No INSP-V-10-001 | Recubrimiento anticorrosivo en mal estado.
28 | P-16 | VT | Exterior | I1 | P.E. (Corrosión Localizada) | Corrosión Atmosférica | N.A. | N.A. | N.A. | N.A. | N.A. | N.A. | N.A. | N.A. | -0.2 | 20% | Defecto | INF No INSP-V-10-001 | Se observa Perdida de espesor por picaduras y entalles mecánicos
29 | P-16 | VT | Exterior | I2 | Recubrimiento Dañado | No definido | N.A. | N.A. | N.A. | N.A. | N.A. | N.A. | N.A. | N.A. | N.A. | 5% | Defecto | INF No INSP-V-10-001 | Recubrimiento anticorrosivo en mal estado.
30 | P-15 | VT | Exterior | I1 | P.E. (Corrosión Localizada) | Corrosión Atmosférica | N.A. | N.A. | N.A. | N.A. | N.A. | N.A. | N.A. | N.A. | -0.3 | 20% | Defecto | INF No INSP-V-10-001 | Se observa Perdida de espesor por picaduras y entalles mecánicos
31 | P-11 | VT | Exterior | I1 | P.E. (Corrosión Localizada) | Corrosión Atmosférica | N.A. | N.A. | N.A. | N.A. | N.A. | N.A. | N.A. | N.A. | -0.3 | 20% | Defecto | INF No INSP-V-10-001 | Se observa Perdida de espesor por picaduras y entalles mecánicos
32 | P-11 | VT | Exterior | I2 | Recubrimiento Dañado | No definido | N.A. | N.A. | N.A. | N.A. | N.A. | N.A. | N.A. | N.A. | N.A. | 5% | Defecto | INF No INSP-V-10-001 | Recubrimiento anticorrosivo en mal estado.
33 | P-11 | VT | Exterior | I1 | P.E. (Corrosión Localizada) | Corrosión Atmosférica | N.A. | N.A. | N.A. | N.A. | N.A. | N.A. | N.A. | N.A. | -0.5 | 40% | Defecto | INF No INSP-V-10-001 | Se observa Perdida de espesor por picaduras y entalles mecánicos
34 | P-11 | VT | Exterior | I2 | Recubrimiento Dañado | No definido | N.A. | N.A. | N.A. | N.A. | N.A. | N.A. | N.A. | N.A. | N.A. | 10% | Defecto | INF No INSP-V-10-001 | Recubrimiento anticorrosivo en mal estado.
35 | P-11 | VT | Exterior | I3 | Deformación en plancha Base | Daños Mecánicos | N.A. | N.A. | N.A. | N.A. | 180° | N.A. | N.A. | N.A. | N.A. | N.A. | Defecto | INF No INSP-V-10-001 | Verificar con Escaner 3D el hundimiento
36 | P-14 | VT | Exterior | I1 | P.E. (Corrosión Localizada) | Corrosión Atmosférica | N.A. | N.A. | N.A. | N.A. | N.A. | N.A. | N.A. | N.A. | -0.4 | 50% | Defecto | INF No INSP-V-10-001 | Se observa Perdida de espesor por picaduras
37 | P-13 | VT | Exterior | I1 | P.E. (Corrosión Localizada) | Corrosión Atmosférica | N.A. | N.A. | N.A. | N.A. | N.A. | N.A. | N.A. | N.A. | -0.4 | 50% | Defecto | INF No INSP-V-10-001 | Se observa Perdida de espesor por picaduras
38 | V-05 | VT | Exterior | I2 | Oreja de Sujeción doblada | Daños Mecánicos | JC-6 | N.A. | N.A. | 225 | 315 | N.A. | N.A. | N.A. | N.A. | 100% | Defecto | INF No INSP-V-10-001 | Se observa la oreja deformada y doblada
39 | V-05 | VT | Exterior | I4 | Oreja de Sujeción doblada | Daños Mecánicos | JC-6 | N.A. | N.A. | 232 | 45 | N.A. | N.A. | N.A. | N.A. | 100% | Defecto | INF No INSP-V-10-001 | Se observa la oreja deformada y doblada
40 | V-01 | VT | Exterior | I2 | Oreja de Sujeción doblada | Daños Mecánicos | JC-2 | N.A. | N.A. | 230 | 315 | N.A. | N.A. | N.A. | N.A. | 100% | Defecto | INF No INSP-V-10-001 | Se observa la oreja rota y doblada
41 | P-13 | VT | Exterior | I1 | P.E. (Corrosión Localizada) | Corrosión Atmosférica | N.A. | N.A. | N.A. | N.A. | N.A. | N.A. | N.A. | N.A. | -0.4 | 20% | Defecto | INF No INSP-V-10-001 | Se observa Perdida de espesor por picaduras
42 | P-07 | VT | Exterior | I1 | P.E. (Corrosión Generalizada) | Corrosión Atmosférica | N.A. | N.A. | N.A. | N.A. | N.A. | N.A. | N.A. | N.A. | -0.5 | 40% | Defecto | INF No INSP-V-10-001 | Se observa Perdida de espesor por picaduras
43 | P-07 | VT | Exterior | I2 | P.E. (Corrosión Localizada) | Corrosión Atmosférica | C1-J7 | Int 15 a Int 07 | N.A. | 100 | N.A. | 390 | N.A. | N.A. | -1.5 | N.A. | Defecto | INF No INSP-V-10-002 | Se observa Perdida de espesor por picaduras
44 | P-06 | VT | Exterior | I1 | P.E. (Corrosión Generalizada) | Corrosión Atmosférica | N.A. | N.A. | N.A. | N.A. | N.A. | N.A. | N.A. | N.A. | -0.3 | 20% | Defecto | INF No INSP-V-10-001 | Se observa Perdida de espesor por picaduras
45 | P-01 | VT | Exterior | I1 | P.E. (Corrosión Generalizada) | Corrosión Atmosférica | N.A. | N.A. | N.A. | N.A. | N.A. | N.A. | N.A. | N.A. | -0.5 | 20% | Defecto | INF No INSP-V-10-001 | Se observa Perdida de espesor por picaduras y entalles mecánicos
46 | P-05 | VT | Exterior | I1 | P.E. (Corrosión Generalizada) | Corrosión Atmosférica | N.A. | N.A. | N.A. | N.A. | N.A. | N.A. | N.A. | N.A. | -0.3 | 20% | Defecto | INF No INSP-V-10-001 | Se observa Perdida de espesor por picaduras
47 | P-05 | VT | Exterior | I2 | Soldadura Innecesaria | Defecto de construcción y/o Montaje | C1-J05 | Int 12 a Int 05 | N.A. | 20 | N.A. | 445 | 30 | 80 | N.A. | 100% | Evaluar y tomar acción | INF No INSP-V-10-002 | Se observa un cordon de soldadura en el metal base innecesario
48 | P-04 | VT | Exterior | I1 | P.E. (Corrosión Generalizada) | Corrosión Atmosférica | N.A. | N.A. | N.A. | N.A. | N.A. | N.A. | N.A. | N.A. | -0.5 | 10% | Defecto | INF No INSP-V-10-001 | Se observa Perdida de espesor por picaduras y amolado
49 | P-03 | VT | Exterior | I1 | P.E. (Corrosión Generalizada) | Corrosión Atmosférica | N.A. | N.A. | N.A. | N.A. | N.A. | N.A. | N.A. | N.A. | -0.2 | 10% | Defecto | INF No INSP-V-10-001 | Se observa Perdida de espesor por picaduras
50 | P-03 | VT | Exterior | I2 | P.E. (Corrosión Localizada) | Corrosión Atmosférica | JC-01 | Int-10 a Int-3 | N.A. | 25 | N.A. | 532 | 20 | 25 | -0.8 | N.A. | Defecto | INF No INSP-V-10-002 | Se observa Perdida de espesor por picaduras
51 | P-08 | VT | Exterior | I1 | P.E. (Corrosión Localizada) | Corrosión Atmosférica | N.A. | N.A. | N.A. | N.A. | N.A. | N.A. | N.A. | N.A. | -0.3 | 20% | Defecto | INF No INSP-V-10-002 | Se observa Perdida de espesor por picaduras
52 | JC-02 | VT | Exterior | I1 | P.E. (Socavadura) | Defecto de construcción y/o Montaje | JC-2 | N.A. | N.A. | N.A. | 42 | N.A. | 8 | 5 | -1.3 | N.A. | Defecto | INF No INSP-V-10-001 | Se observa una socavadura
53 | V-04 | VT | Exterior | I1 | P.E. (Corrosión Localizada) | Corrosión Atmosférica | JC-05 | N.A. | N.A. | 820 | 68¦ | N.A. | 20 | 30 | -0.65 | N.A. | Defecto | INF No INSP-V-10-002 | Se observa Perdida de espesor por picaduras
54 | JC-07 | VT | Exterior | I1 | P.E. (Socavadura) | Defecto de construcción y/o Montaje | JC-7 | Int-30 a Int-31 | N.A. | 0 | N.A. | 320 | 255 | 3 | -1.2 | N.A. | Defecto | INF No INSP-V-10-001 | Se observa una socavadura
55 | V-06 | VT | Exterior | I1 | P.E. (Corrosión Localizada) | Corrosión Atmosférica | JC-06 | N.A. | N.A. | 1420 | 231 | N.A. | 35 | 40 | -0.7 | N.A. | Defecto | INF No INSP-V-10-002 | Se observa Perdida de espesor por picaduras
56 | V-06 | VT | Exterior | I2 | P.E. (Corrosión Generalizada) | Corrosión Atmosférica | N.A. | N.A. | N.A. | N.A. | N.A. | N.A. | N.A. | N.A. | -0.4 | 80% | Defecto | INF No INSP-V-10-001 | Se observa Perdida de espesor por picaduras
57 | V-06 | VT | Exterior | I3 | Recubrimiento Dañado | No definido | N.A. | N.A. | N.A. | N.A. | N.A. | N.A. | N.A. | N.A. | N.A. | 5% | Defecto | INF No INSP-V-10-001 | Recubrimiento anticorrosivo en mal estado.
58 | v-05 | VT | Exterior | I1 | Soldadura Innecesaria | Defecto de construcción y/o Montaje | JC-6 | N.A. | N.A. | 550 | 242 | N.A. | 140 | 210 | N.A. | N.A. | Evaluar y tomar acción | INF No INSP-V-10-002 | Se observa un cordon de soldadura en el metal base innecesario
59 | v-05 | VT | Exterior | I2 | P.E. (Corrosión Localizada) | Daños Mecánicos | JC-06 | N.A. | N.A. | -550 | 242 | N.A. | N.A. | N.A. | -1.5 | 20% | Defecto | INF No INSP-V-10-002 | Se observa Perdida de espesor por arranque de material
60 | v-05 | VT | Exterior | I5 | P.E. (Corrosión Localizada) | Daños Mecánicos | JC-05 | N.A. | N.A. | 1345 | 230 | N.A. | 40 | 520 | -0.9 | 20% | Defecto | INF No INSP-V-10-002 | Se observa Perdida de espesor por corrosión
61 | v-05 | VT | Exterior | I6 | P.E. (Corrosión Generalizada) | Corrosión Atmosférica | N.A. | N.A. | N.A. | N.A. | N.A. | N.A. | N.A. | N.A. | -0.4 | 80% | Defecto | INF No INSP-V-10-001 | Se observa Perdida de espesor por picaduras
62 | V-05 | VT | Exterior | I8 | Recubrimiento Dañado | No definido | N.A. | N.A. | N.A. | N.A. | N.A. | N.A. | N.A. | N.A. | N.A. | 10% | Defecto | INF No INSP-V-10-001 | Recubrimiento anticorrosivo en mal estado.
63 | v-05 | VT | Exterior | I7 | Soldadura Innecesaria | Defecto de construcción y/o Montaje | JC-5 | N.A. | N.A. | 2000 | 185 | N.A. | 200 | 370 | N.A. | 30% | Evaluar y tomar acción | INF No INSP-V-10-002 | Se observa un cordon de soldadura en el metal base innecesario
64 | v-04 | VT | Exterior | I2 | P.E. (Corrosión Localizada) | Corrosión Atmosférica | JC-04 | N.A. | N.A. | 1525 | 218 | N.A. | 130 | 410 | -0.8 | N.A. | Defecto | INF No INSP-V-10-002 | Se observa Perdida de espesor por corrosión
65 | V-04 | VT | Exterior | I5 | P.E. (Corrosión Localizada) | Corrosión Atmosférica | JC-04 | N.A. | N.A. | 195 | 224 | N.A. | 30 | 20 | -0.9 | N.A. | Defecto | INF No INSP-V-10-002 | Se observa Perdida de espesor por picaduras
66 | V-04 | VT | Exterior | I3 | P.E. (Corrosión Generalizada) | Corrosión Atmosférica | N.A. | N.A. | N.A. | N.A. | N.A. | N.A. | N.A. | N.A. | -0.5 | 80% | Defecto | INF No INSP-V-10-001 | Se observa Perdida de espesor por picaduras
67 | V-04 | VT | Exterior | I4 | Recubrimiento Dañado | No definido | N.A. | N.A. | N.A. | N.A. | N.A. | N.A. | N.A. | N.A. | N.A. | 10% | Defecto | INF No INSP-V-10-001 | Recubrimiento anticorrosivo en mal estado.
68 | V-03 | VT | Exterior | I3 | P.E. (Corrosión Generalizada) | Corrosión Atmosférica | N.A. | N.A. | N.A. | N.A. | N.A. | N.A. | N.A. | N.A. | -0.5 | 80% | Defecto | INF No INSP-V-10-001 | Se observa Perdida de espesor por picaduras
69 | V-03 | VT | Exterior | I4 | Recubrimiento Dañado | No definido | N.A. | N.A. | N.A. | N.A. | N.A. | N.A. | N.A. | N.A. | N.A. | 10% | Defecto | INF No INSP-V-10-001 | Recubrimiento anticorrosivo en mal estado.
70 | V-02 | VT | Exterior | I2 | P.E. (Corrosión Generalizada) | Corrosión Atmosférica | N.A. | N.A. | N.A. | N.A. | N.A. | N.A. | N.A. | N.A. | -0.4 | 80% | Defecto | INF No INSP-V-10-001 | Se observa Perdida de espesor por picaduras
71 | V-02 | VT | Exterior | I3 | Recubrimiento Dañado | No definido | N.A. | N.A. | N.A. | N.A. | N.A. | N.A. | N.A. | N.A. | N.A. | 10% | Defecto | INF No INSP-V-10-001 | Recubrimiento anticorrosivo en mal estado.
72 | V-02 | VT | Exterior | I4 | P.E. (Corrosión Localizada) | Corrosión Atmosférica | JC-02 | N.A. | N.A. | 10 | 176 | N.A. | 250 | 200 | -0.7 | N.A. | Defecto | INF No INSP-V-10-002 | Se observa Perdida de espesor por picaduras
73 | V-02 | VT | Exterior | I5 | P.E. (Corrosión Localizada) | Corrosión Atmosférica | JC-02 | N.A. | N.A. | 25 | 185 | N.A. | 190 | 70 | N.A. | 50% | Defecto | INF No INSP-V-10-002 | Se observa Perdida de espesor por picaduras
74 | v-01 | VT | Exterior | I3 | Soldadura Innecesaria | Defecto de construcción y/o Montaje | JC-2 | N.A. | N.A. | -130 | 185 | N.A. | 30 | 65 | N.A. | 100% | Evaluar y tomar acción | INF No INSP-V-10-002 | Se observa un cordon de soldadura en el metal base innecesario
75 | V-01 | VT | Exterior | I4 | P.E. (Corrosión Generalizada) | Corrosión Atmosférica | N.A. | N.A. | N.A. | N.A. | N.A. | N.A. | N.A. | N.A. | -0.5 | 80% | Defecto | INF No INSP-V-10-001 | Se observa Perdida de espesor por picaduras
76 | V-01 | VT | Exterior | I5 | Recubrimiento Dañado | No definido | N.A. | N.A. | N.A. | N.A. | N.A. | N.A. | N.A. | N.A. | N.A. | 20% | Defecto | INF No INSP-V-10-001 | Recubrimiento anticorrosivo en mal estado.
77 | PT-01 | VT | Exterior | I1 | Estructura de caja cerrada | Diseño Inadecuado | N.A. | N.A. | N.A. | N.A. | N.A. | N.A. | N.A. | N.A. | N.A. | N.A. | Defecto | INF No INSP-V-10-001 | Diseño inadecuada de Caja lo que genera una zona muerta
78 | PT-01 | VT | Exterior | I2 | Plancha base de 1/2 pulgada | Defecto de construcción y/o Montaje | N.A. | N.A. | N.A. | N.A. | N.A. | N.A. | N.A. | N.A. | N.A. | N.A. | Evaluar y tomar acción | INF No INSP-V-10-001 | Espesor encontrado de 1/2" esto debe ser verificado con ingenieria
79 | PT-01 | VT | Exterior | I3 | Sujeción de la base no idententificada | Defecto de construcción y/o Montaje | N.A. | N.A. | N.A. | N.A. | N.A. | N.A. | N.A. | N.A. | N.A. | N.A. | Evaluar y tomar acción | INF No INSP-V-10-001
80 | PT-01 | VT | Exterior | I4 | Sujeción de la base con sold Intermintente | Defecto de construcción y/o Montaje | N.A. | N.A. | N.A. | N.A. | N.A. | N.A. | N.A. | N.A. | N.A. | N.A. | Evaluar y tomar acción | INF No INSP-V-10-001 | La soldadura intermitente debe ser validada por Ingenieria y ademas que genera la acumulación de agua y propicia la corrosión.
81 | PT-01 | VT | Exterior | I5 | Recipiente no sujeto a la cuna | Defecto de construcción y/o Montaje | N.A. | N.A. | N.A. | N.A. | N.A. | N.A. | N.A. | N.A. | N.A. | N.A. | Evaluar y tomar acción | INF No INSP-V-10-001 | Se verifico que el Recipiente esta apoyado a la cuna, existiendo un insterticio entre ambos elementos que genera la acumulación de agua y un ambiente propicio para la corrosión electroquimica severa, no se pudo cuantificar la corrosión del daño en la inspección visual externa.
82 | PT-01 | VT | Exterior | I6 | Recubrimiento Dañado | No definido | N.A. | N.A. | N.A. | N.A. | N.A. | N.A. | N.A. | N.A. | N.A. | 50 | Defecto | INF No INSP-V-10-001 | Se observa daño en la pintura sobre todo en los instersticios generados por el diseño inadecuado de la cuna y los defectos de la base de concreto
83 | PT-01 | VT | Exterior | I7 | Presencia de humedad entre cuna y plancha | Corrosión por hendiduras | N.A. | N.A. | N.A. | N.A. | N.A. | N.A. | N.A. | N.A. | N.A. | N.A. | Evaluar y tomar acción | INF No INSP-V-10-001 | Se observa acumulación de agua que genera un electrolito constante, con un mencaniso de daño continuo, la progresión del daño no puede cuantificarse en la inspección externa.
84 | PT-01 | VT | Exterior | I8 | Oreja innecesaria | Defecto de construcción y/o Montaje | N.A. | N.A. | N.A. | N.A. | N.A. | N.A. | 110 | 100 | 12 | N.A. | Defecto | INF No INSP-V-10-001 | Oreja temporal innecesaria
85 | PT-01 | VT | Exterior | I9 | Desnivel entre placa base y plancha base | Defecto de construcción y/o Montaje | Lado 270° | N.A. | N.A. | N.A. | N.A. | N.A. | N.A. | N.A. | 15 | N.A. | Defecto | INF No INSP-V-10-001 | Desnivel entre Planca Base y Base de concreto
86 | PT-01 (Sistema de puesta a tierra) | VT | Exterior | I1 | Diseño inadecuado | Defecto de construcción y/o Montaje | N.A. | N.A. | N.A. | N.A. | N.A. | N.A. | N.A. | N.A. | N.A. | N.A. | Evaluar y tomar acción | INF No INSP-V-10-001 | Se observa que el sistema puesta a tierra esta soldado directamente al recipiente, verificar que cumpla los requerimientos de PAT requeridos
87 | PT-01 (Base de Concreto) | VT | Exterior | I1 | Hundimiento y Desprendimiento de concreto | Daños Mecánicos | N.A. | N.A. | N.A. | N.A. | N.A. | N.A. | N.A. | N.A. | N.A. | N.A. | Defecto | INF No INSP-V-10-002 | Se debe verificar el asentamiento con el analisis dimensional del relevamiento 3D
88 | PT-01 (Base de Concreto) | VT | Exterior | I2 | grietas superficiales | Daños Mecánicos | N.A. | N.A. | N.A. | N.A. | N.A. | N.A. | N.A. | N.A. | N.A. | N.A. | Evaluar y tomar acción | INF No INSP-V-10-001 | Se verifico grietas superficiales en el concreto lo que puede ser debido a un deterioro de las propiedades del mismo o un proceso de corrosión electroquimica de la estructura de acero.
89 | PT-01 (Base de Concreto) | VT | Exterior | I3 | Recubrimiento de concreto Dañado | No definido | N.A. | N.A. | N.A. | N.A. | N.A. | N.A. | N.A. | N.A. | N.A. | 10 | Defecto | INF No INSP-V-10-001 | Se observa recubrimiento de concreto dañado
90 | PT-02 | VT | Exterior | I1 | Estructura de caja cerrada | Diseño Inadecuado | N.A. | N.A. | N.A. | N.A. | N.A. | N.A. | N.A. | N.A. | N.A. | N.A. | Defecto | INF No INSP-V-10-001 | Diseño inadecuada de Caja lo que genera una zona muerta
91 | PT-02 | VT | Exterior | I2 | Plancha base de 1/2 pulgada | Defecto de construcción y/o Montaje | N.A. | N.A. | N.A. | N.A. | N.A. | N.A. | N.A. | N.A. | N.A. | N.A. | Evaluar y tomar acción | INF No INSP-V-10-001 | Espesor encontrado de 1/2" esto debe ser verificado con ingenieria
92 | PT-02 | VT | Exterior | I3 | Sujeción de la base no idententificada | Defecto de construcción y/o Montaje | N.A. | N.A. | N.A. | N.A. | N.A. | N.A. | N.A. | N.A. | N.A. | N.A. | Evaluar y tomar acción | INF No INSP-V-10-001
93 | PT-02 | VT | Exterior | I4 | Sujeción de la base con sold Intermintente | Defecto de construcción y/o Montaje | N.A. | N.A. | N.A. | N.A. | N.A. | N.A. | N.A. | N.A. | N.A. | N.A. | Evaluar y tomar acción | INF No INSP-V-10-001 | La soldadura intermitente debe ser validada por Ingenieria y ademas que genera la acumulación de agua y propicia la corrosión.
94 | PT-02 | VT | Exterior | I5 | Recipiente no sujeto a la cuna | Defecto de construcción y/o Montaje | N.A. | N.A. | N.A. | N.A. | N.A. | N.A. | N.A. | N.A. | N.A. | N.A. | Evaluar y tomar acción | INF No INSP-V-10-001 | Se verifico que el Recipiente esta apoyado a la cuna, existiendo un insterticio entre ambos elementos que genera la acumulación de agua y un ambiente propicio para la corrosión electroquimica severa, no se pudo cuantificar la corrosión del daño en la inspección visual externa.
95 | PT-02 | VT | Exterior | I6 | Recubrimiento Dañado | No definido | N.A. | N.A. | N.A. | N.A. | N.A. | N.A. | N.A. | N.A. | N.A. | 40 | Defecto | INF No INSP-V-10-001 | Se observa daño en la pintura sobre todo en los instersticios generados por el diseño inadecuado de la cuna y los defectos de la base de concreto
96 | PT-02 | VT | Exterior | I7 | Presencia de humedad entre cuna y plancha | Corrosión por hendiduras | N.A. | N.A. | N.A. | N.A. | N.A. | N.A. | N.A. | N.A. | N.A. | N.A. | Evaluar y tomar acción | INF No INSP-V-10-001 | Se observa acumulación de agua que genera un electrolito constante, con un mencaniso de daño continuo, la progresión del daño no puede cuantificarse en la inspección externa.
97 | PT-02 | VT | Exterior | I8 | Oreja innecesaria | Defecto de construcción y/o Montaje | N.A. | N.A. | N.A. | N.A. | N.A. | N.A. | 110 | 100 | 12 | N.A. | Defecto | INF No INSP-V-10-001 | Oreja temporal innecesaria
98 | PT-02 (Base de Concreto) | VT | Exterior | I2 | Hundimiento y Desprendimiento de concreto | Daños Mecánicos | N.A. | N.A. | N.A. | N.A. | N.A. | N.A. | N.A. | N.A. | N.A. | 10 | Evaluar y tomar acción | INF No INSP-V-10-002 | Se debe verificar el asentamiento con el analisis dimensional del relevamiento 3D
99 | PT-02 (Base de Concreto) | VT | Exterior | I1 | grietas superficiales | Daños Mecánicos | N.A. | N.A. | N.A. | N.A. | N.A. | N.A. | N.A. | N.A. | N.A. | N.A. | Evaluar y tomar acción | INF No INSP-V-10-001 | Se verifico grietas superficiales en el concreto lo que puede ser debido a un deterioro de las propiedades del mismo o un proceso de corrosión electroquimica de la estructura de acero.
100 | PT-02 (Base de Concreto) | VT | Exterior | I3 | Recubrimiento de concreto Dañado | No definido | N.A. | N.A. | N.A. | N.A. | N.A. | N.A. | N.A. | N.A. | N.A. | 30 | Defecto | INF No INSP-V-10-001 | Se observa recubrimiento de concreto dañado
101 | N12 | ING | Exterior | I1 | Deficiencias de Ingenieria | Diseño inadecuado | N.A. | N.A. | N.A. | N.A. | N.A. | N.A. | N.A. | N.A. | N.A. | N.A. | Defecto | INF No MC-V-10-001 | - UW-21 - Brida filete externo de la soldadura (3 mm) es menor que el mínimo requerido (13,49 mm). - UW-21 - Brida filete interno de la soldadura (6 mm) es menor que el mínimo requerido (13,49 mm). - El filete interno de soldadura (Leg 41 = 9 mm) es menor que el mínimo requerido de 9.07 mm
102 | N4 | ING | Exterior | I2 | Deficiencias de Ingenieria | Diseño inadecuado | N.A. | N.A. | N.A. | N.A. | N.A. | N.A. | N.A. | N.A. | N.A. | N.A. | Defecto | INF No MC-V-10-001 | - MAWP 10.85 Kg/cm2 es menor que la presión de Diseño (14 Kg/cm2) - UG-37 Refuerzo no adecuado (Presión interna). - El filete interno de soldadura (Leg 41 = 5mm) es menor que el mínimo requerido de 7.87 mm
103 | N11 | ING | Exterior | I3 | Deficiencias de Ingenieria | Diseño inadecuado | N.A. | N.A. | N.A. | N.A. | N.A. | N.A. | N.A. | N.A. | N.A. | N.A. | Defecto | INF No MC-V-10-001 | - MAWP 10.85 Kg/cm2 es menor que la presión de Diseño (14 Kg/cm2) - UG-37 Refuerzo no adecuado (Presión interna). - El filete interno de soldadura (Leg 41 = 5mm) es menor que el mínimo requerido de 7.87 mm
104 | N1 | ING | Exterior | I4 | Deficiencias de Ingenieria | Diseño inadecuado | N.A. | N.A. | N.A. | N.A. | N.A. | N.A. | N.A. | N.A. | N.A. | N.A. | Defecto | INF No MC-V-10-001 | - MAWP 10.83 Kg/cm2 es menor que la presión de Diseño (14 Kg/cm2) - UG-37 Refuerzo no adecuado (Presión interna). - El filete interno de soldadura (Leg 41 = 5mm) es menor que el mínimo requerido de 9.07 mm
106 | N8 | ING | Exterior | I5 | Deficiencias de Ingenieria | Diseño inadecuado | N.A. | N.A. | N.A. | N.A. | N.A. | N.A. | N.A. | N.A. | N.A. | N.A. | Defecto | INF No MC-V-10-001 | - El filete interno de soldadura (Leg 41 = 5mm) es menor que el mínimo requerido de 9.07 mm
| N6 | ING | Exterior | I6 | Deficiencias de Ingenieria | Diseño inadecuado | Defecto | INF No MC-V-10-001 | - El filete interno de soldadura (Leg 41 = 5mm) es menor que el mínimo requerido de 9.07 mm | [7 empty] | Defecto | INF No MC-V-10-001 | - El filete interno de soldadura (Leg 41 = 5mm) es menor que el mínimo requerido de 5.97 mm
| N7 | ING | Exterior | I7 | Deficiencias de Ingenieria | Diseño inadecuado | Defecto | INF No MC-V-10-001 | - El filete interno de soldadura (Leg 41 = 5mm) es menor que el mínimo requerido de 5.97 mm | [7 empty] | Defecto | INF No MC-V-10-001 | - El filete interno de soldadura (Leg 41 = 5mm) es menor que el mínimo requerido de 8.38 mm
107 | N10 | ING | Exterior | I8 | Deficiencias de Ingenieria | Diseño inadecuado | N.A. | N.A. | N.A. | N.A. | N.A. | N.A. | N.A. | N.A. | N.A. | N.A. | Defecto | INF No MC-V-10-001 | - El filete interno de soldadura (Leg 41 = 5mm) es menor que el mínimo requerido de 5.97 mm
108 | N13 | ING | Exterior | I9 | Deficiencias de Ingenieria | Diseño inadecuado | N.A. | N.A. | N.A. | N.A. | N.A. | N.A. | N.A. | N.A. | N.A. | N.A. | Defecto | INF No MC-V-10-001 | - El filete interno de soldadura (Leg 41 = 4mm) es menor que el mínimo requerido de 4.06 mm
109 | N3 | ING | Exterior | I10 | Deficiencias de Ingenieria | Diseño inadecuado | N.A. | N.A. | N.A. | N.A. | N.A. | N.A. | N.A. | N.A. | N.A. | N.A. | Defecto | INF No MC-V-10-001 | - MAWP 10.85 Kg/cm2 es menor que la presión de Diseño (14 Kg/cm2) - UG-37 Refuerzo no adecuado (Presión interna). - El filete interno de soldadura (Leg 41 = 5mm) es menor que el mínimo requerido de 7.87 mm
| N5 | ING | Exterior | I11 | Deficiencias de Ingenieria | Diseño inadecuado | Defecto | INF No MC-V-10-001 | - MAWP 10.85 Kg/cm2 es menor que la presión de Diseño (14 Kg/cm2) - UG-37 Refuerzo no adecuado (Presión interna). - El filete interno de soldadura (Leg 41 = 5mm) es menor que el mínimo requerido de 7.87 mm | [7 empty] | Defecto | INF No MC-V-10-001 | - MAWP 10.85 Kg/cm2 es menor que la presión de Diseño (14 Kg/cm2) - UG-37 Refuerzo no adecuado (Presión interna). - El filete interno de soldadura (Leg 41 = 5mm) es menor que el mínimo requerido de 7.87 mm
110 | SI-01_02 | ING | Exterior | I12 | Deficiencias de Ingenieria | Diseño inadecuado | N.A. | N.A. | N.A. | N.A. | N.A. | N.A. | N.A. | N.A. | N.A. | N.A. | Defecto | INF No INSP-V-10-001 | EL espesor de la plancha base no es adecuado, EL perno de anclaje no es adecuado
111 | N2 | ING | Exterior | I13 | Deficiencias de Ingenieria | Diseño inadecuado | N.A. | N.A. | N.A. | N.A. | N.A. | N.A. | N.A. | N.A. | N.A. | N.A. | Defecto | INF No MC-V-10-001 | - MAWP 10.85 Kg/cm2 es menor que la presión de Diseño (14 Kg/cm2) - UG-37 Refuerzo no adecuado (Presión interna). - El filete interno de soldadura (Leg 41 = 5mm) es menor que el mínimo requerido de 9.07 mm
112 | V-01 | ING | Exterior | I14 | Deficiencias de Ingenieria | Diseño inadecuado | N.A. | N.A. | N.A. | N.A. | N.A. | N.A. | N.A. | N.A. | N.A. | N.A. | Defecto | INF No INSP-V-10-001 | - El espesor nominal (15.88 mm) es menor que el espesor de diseño (17.93mm) - El rate de la MDMT de -10.44°C es menor que la MDMT de diseño de -28.89°C
113 | V-02 | ING | Exterior | I15 | Deficiencias de Ingenieria | Diseño inadecuado | N.A. | N.A. | N.A. | N.A. | N.A. | N.A. | N.A. | N.A. | N.A. | N.A. | Defecto | INF No INSP-V-10-001 | - El espesor nominal (15.88 mm) es menor que el espesor de diseño (17.93mm) - El rate de la MDMT de -10.44°C es menor que la MDMT de diseño de -28.89°C
114 | V-03 | ING | Exterior | I16 | Deficiencias de Ingenieria | Diseño inadecuado | N.A. | N.A. | N.A. | N.A. | N.A. | N.A. | N.A. | N.A. | N.A. | N.A. | Defecto | INF No INSP-V-10-001 | - El espesor nominal (15.88 mm) es menor que el espesor de diseño (17.93mm) - El rate de la MDMT de -10.44°C es menor que la MDMT de diseño de -28.89°C
115 | V-04 | ING | Exterior | I17 | Deficiencias de Ingenieria | Diseño inadecuado | N.A. | N.A. | N.A. | N.A. | N.A. | N.A. | N.A. | N.A. | N.A. | N.A. | Defecto | INF No INSP-V-10-001 | - El espesor nominal (15.88 mm) es menor que el espesor de diseño (17.93mm) - El rate de la MDMT de -10.44°C es menor que la MDMT de diseño de -28.89°C
116 | V-05 | ING | Exterior | I18 | Deficiencias de Ingenieria | Diseño inadecuado | N.A. | N.A. | N.A. | N.A. | N.A. | N.A. | N.A. | N.A. | N.A. | N.A. | Defecto | INF No INSP-V-10-001 | - El espesor nominal (15.88 mm) es menor que el espesor de diseño (17.93mm) - El rate de la MDMT de -10.44°C es menor que la MDMT de diseño de -28.89°C
117 | V-06 | ING | Exterior | I19 | Deficiencias de Ingenieria | Diseño inadecuado | N.A. | N.A. | N.A. | N.A. | N.A. | N.A. | N.A. | N.A. | N.A. | N.A. | Defecto | INF No INSP-V-10-001 | - El espesor nominal (15.88 mm) es menor que el espesor de diseño (17.93mm) - El rate de la MDMT de -10.44°C es menor que la MDMT de diseño de -28.89°C
118 | JC-01 | UT PA | Exterior | I1 | Indicación Lineal | Defecto de construcción y/o Montaje | N.A. | N.A. | N.A. | N.A. | N.A. | N.A. | N.A. | N.A. | N.A. | N.A. | Defecto | INS-UT-PA-TOFD-06 | Se observa una indicación Lineal Rechazada de 17 Y 13 mm
119 | JC-02 | UT PA | Exterior | I2 | Indicación Lineal | Defecto de construcción y/o Montaje | N.A. | N.A. | N.A. | N.A. | N.A. | N.A. | N.A. | N.A. | N.A. | N.A. | Defecto | INS-UT-PA-TOFD-06 | Se observa una indicación Lineal Rechazada de 7 ,13 y 8 mm
120 | JC-03 | UT PA | Exterior | I3 | Indicación Lineal | Defecto de construcción y/o Montaje | N.A. | N.A. | N.A. | N.A. | N.A. | N.A. | N.A. | N.A. | N.A. | N.A. | Defecto | INS-UT-PA-TOFD-06 | Se observa una indicación Lineal Rechazada de 11 y 8 mm
121 | JC-06 | UT PA | Exterior | I4 | Indicación Lineal | Defecto de construcción y/o Montaje | N.A. | N.A. | N.A. | N.A. | N.A. | N.A. | N.A. | N.A. | N.A. | N.A. | Defecto | INS-UT-PA-TOFD-06 | Se observa una indicación Lineal Rechazada de 35 y 30 mm
122 | C-01 | UTME | Exterior | I1 | Espesor Actual menor al espesor Requerido | Diseño inadecuado | N.A. | N.A. | N.A. | N.A. | N.A. | N.A. | N.A. | N.A. | N.A. | N.A. | Defecto | MC-VAL-V-10_0 (Anexo No 2 ) | Los espesores Actuales son menores al espesor requerido por Ingenieria, excepto los CMLs de P-07
123 | C-02 | UTME | Exterior | I2 | Espesor Actual menor al espesor Requerido | Diseño inadecuado | N.A. | N.A. | N.A. | N.A. | N.A. | N.A. | N.A. | N.A. | N.A. | N.A. | Defecto | MC-VAL-V-10_0 (Anexo No 2 ) | Los espesores Actuales son menores al espesor requerido por Ingenieria.
124 | V-04 | UTME | Exterior | I6 | Espesor Actual menor al espesor Requerido | Diseño inadecuado | N.A. | N.A. | N.A. | N.A. | N.A. | N.A. | N.A. | N.A. | N.A. | N.A. | Defecto | MC-VAL-V-10_0 (Anexo No 2 ) | Los espesores Actuales son menores al espesor requerido por Ingenieria
125 | JL-03 | UT PA | Exterior | i1 | Indicación Lineal | Defecto de construcción y/o Montaje | N.A. | N.A. | N.A. | N.A. | N.A. | N.A. | N.A. | N.A. | N.A. | N.A. | Defecto | INS-UT-PA-TOFD-06 | Se observa una indicación Lineal Rechazada de 8 mm
d
Notas.-
Clasificación de la indicación:
|  | No relevante= | Indicaciones que no comprometen a la integridad del recipiente o que son reparos menores.
|  | Relevante= | Indicaciones que deben ser evaluadas contra un criterio de aceptación o deben ser evaluadas en una futura inspección.
|  | Defecto= | Indicaciones que no cumplen o comprometen con la integridad del recipiente.
|  |  | ELABORADO POR: |  |  |  |  | REVISADO POR: | [6 empty] | APROBADO POR (USUARIO):
|  |  | Firma: |  |  |  |  | Firma: | [6 empty] | Firma:
|  |  | Nombre: |  |  |  |  | Nombre: | [6 empty] | Nombre:
|  |  | Fecha: |  |  |  |  | Fecha: | [6 empty] | Fecha:

## V1 (hidden)
[6 empty] | Valorización de Recipiente Bajo Mecanismo de Daño Corrosivo | [10 empty] | Documento: |  |  | VA-V-01
[17 empty] | Revisión: |  |  | 0
[6 empty] | Equipo: |  |  | ESFERA | [7 empty] | Fecha: |  |  | 2012-07-24
[6 empty] | No de Usuario o TAG: | [5 empty] | 3TK-2930 |  |  |  |  | Pagina: |  |  | 1 |  | de | 5
Índice de Revisiones
| Fecha |  |  |  | Revisión |  |  | Descripción
| 2012-07-24 |  |  |  | 0 |  |  | Datos relevados a la conclusión de la primera inspección
| Guillermo Cordero | [8 empty] | Ricardo Ayala | [5 empty] | Gunther Aldana
| ELABORADO POR | [8 empty] | REVISADO POR | [5 empty] | APROBADO POR
[6 empty] | Valorización de Recipiente Bajo Mecanismo de Daño Corrosivo | [10 empty] | Documento: |  |  | VA-V-01
[17 empty] | Revisión: |  |  | 0
[6 empty] | Equipo: |  |  | ESFERA | [7 empty] | Fecha: |  |  | 2012-07-24
[6 empty] | No de Usuario o TAG: | [5 empty] | 3TK-2930 |  |  |  |  | Pagina: |  |  | 2 |  | de | 5
CODIGOS DE REFENCIA
1. La valorización que se realiza bajo los requerimientos del código de Servicio:
API 510 Pressure Vessel Inspection Code, Edición 2006
2. El código de construcción utilizado para esta valorización y la memoria de calculo es:
| ASME BPVC Section VIII Division 1 | [8 empty] | Edición: |  | 1995 |  |  | Adenda:
3. Las tensiones admisibles utilizadas en la valorización y en la memoria de calculo son:
| X | Iguales |  |  |  | Superiores |  |  | al código de construcción original
4. Si se utilizo tensiones admisibles de materiales superiores al código de construcción original, indicar y anexar
el documento donde se analiza la posibilidad de utilizar esta consideración:
CONDICIONES DE LA VALORIZACION
1. La valorización que se realiza mediante esta memoria de calculo solo abarca la consideración del
daño por corrosión.
2. La consideración sobre la cargas que se consideran en el diseño del recipiente se encuentran
detalladas en la memoria de calculo
2010 800 V MC 01 Rev. 0
3. Dentro de este calculo se considera a las tensiones circunferenciales como la carga dominante para
el diseño del equipo.
DATOS REQUERIDOS PARA LA VALORIZACION
Numero de años de operación= | [9 empty] | Información provista en la Hoja de Datos del Usuario
t(initial)*= |  |  |  | Espesor nominal inicial de cada elemento que sostiene presión. Esta información esta provista en
la hoja de datos del equipo y en los planos de ingeniería provistos por el Usuario.
t(requiered)= |  |  |  | Espesor mínimo requerido de cada elemento que sostiene presión. Esta Información provista por
la memoria de calculo no incluye sobre espesor de corrosión. (Sin corrosión)
t(actual)= |  |  |  | Espesor actual de cada uno de los elementos que sostiene presión. Estos datos son provistos
por el informe de medición de espesores por UT e inspección visual y esta promediada de acuerdo
|  |  |  | a los requerimientos del punto | [6 empty] | 7.4.2 del API 510
t(previous)= |  |  |  | Espesor del cada uno de los elementos que sostienen presión tomados en una anterior
inspección en la misma ubicación donde fueron tomados las medidas actuales.
* Esta información se refiere al espesor nominal original declarados en el plano del fabricante y no al inicial real
ya que el Usuario no cuenta con esta información
SISTEMA DE UNIDADES
Sistema de Unidades= | [6 empty] | U.S. Customary
Espesor= |  |  | pulgadas (in) | [10 empty] | Tiempo= |  | años
Presión= |  |  | psi | [10 empty] | Tasa de Corrosión= |  |  |  | pulgadas por año (in/años)
[6 empty] | Valorización de Recipiente Bajo Mecanismo de Daño Corrosivo | [10 empty] | Documento: |  |  | VA-V-01
[17 empty] | Revisión: |  |  | 0
[6 empty] | Equipo: |  |  | ESFERA | [7 empty] | Fecha: |  |  | 2012-07-24
[6 empty] | No de Usuario o TAG: | [5 empty] | 3TK-2930 |  |  |  |  | Pagina: |  |  | 3 |  | de | 5
CALCULO PARA ESTIMAR INTERVALOS DE INSPECCION
Presión de diseño, P= | [6 empty] | 1440 |  | psi
Máxima presión de trabajo admisible, MAWP= | [12 empty] | 1440 |  | psi
Año actual = |  |  |  | 2012
Año de puesta en servicio = | [7 empty] | 0
Año de inspección previa= | [7 empty] | N.A.
Periodo de diferencia entre puesta en servicio y año actual= | [15 empty] | 2012 |  | años (years)
Periodo de diferencia entre inspección anterior y año actual= | [15 empty] | N.A.
Ratio de corrosión de termino largo, Corrosion Rate Long Term (C.R.L.T)=
Ratio de corrosión de termino corto, Corrosion Rate Short Term (C.R.S.T)=
Como no se tiene informes de una inspección previa el ratio de corrosión de termino largo y corto es
el mismo al que llamaremos (C.R.)=
Tiempo de vida remanente, Remaining life (R.L.)=
Intervalo de inspección interna máximo, Maximun period between internal inspection=
Intervalo de inspección externa máximo, Maximun period between external inspection=
[6 empty] | Valorización de Recipiente Bajo Mecanismo de Daño Corrosivo | [10 empty] | Documento: |  |  | VA-V-01
[17 empty] | Revisión: |  |  | 0
[6 empty] | Equipo: |  |  | ESFERA | [7 empty] | Fecha: |  |  | 2012-07-24
[6 empty] | No de Usuario o TAG: | [5 empty] | 3TK-2930 |  |  |  |  | Pagina: |  |  | 4 |  | de | 5
CALCULO DE ESPESOR ACTUAL EN BASE A RESULTADOS DE LA INSPECCION
Identifier | [6 empty] | t(initial) |  |  | t(MUT) |  | CVExt |  |  | CVint |  | t(actual) |  | C.R.L.T. |  |  |  |  | t(initial) | t(MUT) | CVExt | CVint | t(actual) | C.R.L.T.
Cabezal (a) | [6 empty] | 1.6 |  |  | N.M. |  | 0.0197 |  |  | 0.0984 |  | 1.4819 |  | 0.0001 |  |  |  |  | 40.64 | N.M. | 0.50038 | 2.49936 | 37.64026 | 0.00254
Pestaña Cabezal (a) | [6 empty] | 1.75 |  |  | N.M. |  | 0.0197 |  |  | 0.0984 |  | 1.6319 |  | 0.0001 |  |  |  |  | 44.45 | N.M. | 0.50038 | 2.49936 | 41.45026 | 0.00254
Cilindro 1 | [6 empty] | 1.7 |  |  | N.M. |  | 0.0295 |  |  | 0.315 |  | 1.3555 |  | 0.0002 |  |  |  |  | 43.18 | N.M. | 0.7493 | 8.001 | 34.4297 | 0.00508
Cilindro 2 | [6 empty] | 1.7 |  |  | N.M. |  | 0.0295 |  |  | 0.315 |  | 1.3555 |  | 0.0002 |  |  |  |  | 43.18 | N.M. | 0.7493 | 8.001 | 34.4297 | 0.00508
Pestaña Cabezal (b) | [6 empty] | 1.75 |  |  | N.M. |  | 0.0197 |  |  | 0.0787 |  | 1.6516 |  | 0 |  |  |  |  | 44.45 | N.M. | 0.50038 | 1.99898 | 41.95064 | 0
Cabezal (b) | [6 empty] | 1.6 |  |  | N.M. |  | 0.0197 |  |  | 0.0787 |  | 1.5016 |  | 0 |  |  |  |  | 40.64 | N.M. | 0.50038 | 1.99898 | 38.14064 | 0
NA | [6 empty] | 1.125 |  |  | N.M. |  | 0.0098 |  |  | 0.0591 |  | 1.0561 |  | 0 |  |  |  |  | 28.575 | N.M. | 0.24892 | 1.50114 | 26.82494 | 0
NB | [6 empty] | 1.125 |  |  | N.M. |  | 0.0098 |  |  | 0.0394 |  | 1.0758 |  | 0 |  |  |  |  | 28.575 | N.M. | 0.24892 | 1.00076 | 27.32532 | 0
NC | [6 empty] | 1.125 |  |  | N.M. |  | 0.0098 |  |  | 0.0591 |  | 1.0561 |  | 0 |  |  |  |  | 28.575 | N.M. | 0.24892 | 1.50114 | 26.82494 | 0
ND | [6 empty] | 1.125 |  |  | N.M. |  | 0.0098 |  |  | 0.0591 |  | 1.0561 |  | 0 |  |  |  |  | 28.575 | N.M. | 0.24892 | 1.50114 | 26.82494 | 0
NE | [6 empty] | 1.125 |  |  | N.M. |  | 0.0098 |  |  | 0.0394 |  | 1.0758 |  | 0 |  |  |  |  | 28.575 | N.M. | 0.24892 | 1.00076 | 27.32532 | 0
NF | [6 empty] | 0.344 |  |  | N.M. |  | 0.0098 |  |  | 0.0394 |  | 0.2948 |  | 0 |  |  |  |  | 8.7376 | N.M. | 0.24892 | 1.00076 | 7.48792 | 0
NG | [6 empty] | 0.344 |  |  | N.M. |  | 0.0098 |  |  | 0.0591 |  | 0.2751 |  | 0 |  |  |  |  | 8.7376 | N.M. | 0.24892 | 1.50114 | 6.98754 | 0
NH | [6 empty] | 0.344 |  |  | N.M. |  | 0.0098 |  |  | 0.0394 |  | 0.2948 |  | 0 |  |  |  |  | 8.7376 | N.M. | 0.24892 | 1.00076 | 7.48792 | 0
NI | [6 empty] | 0.344 |  |  | N.M. |  | 0.0098 |  |  | 0.0394 |  | 0.2948 |  | 0 |  |  |  |  | 8.7376 | N.M. | 0.24892 | 1.00076 | 7.48792 | 0
NJ | [6 empty] | 0.344 |  |  | N.M. |  | 0.0098 |  |  | 0.0394 |  | 0.2948 |  | 0 |  |  |  |  | 8.7376 | N.M. | 0.24892 | 1.00076 | 7.48792 | 0
NK | [6 empty] | 0.4675 |  |  | N.M. |  | 0.0098 |  |  | 0.0394 |  | 0.4183 |  | 0 |  |  |  |  | 11.8745 | N.M. | 0.24892 | 1.00076 | 10.62482 | 0
NL1 | [6 empty] | 0.35 |  |  | N.M. |  | 0.0098 |  |  | 0.0394 |  | 0.3008 |  | 0 |  |  |  |  | 8.89 | N.M. | 0.24892 | 1.00076 | 7.64032 | 0
NL2 | [6 empty] | 0.35 |  |  | N.M. |  | 0.0098 |  |  | 0.0394 |  | 0.3008 |  | 0 |  |  |  |  | 8.89 | N.M. | 0.24892 | 1.00076 | 7.64032 | 0
NM1 | [6 empty] | 0.35 |  |  | N.M. |  | 0.0098 |  |  | 0.0394 |  | 0.3008 |  | 0 |  |  |  |  | 8.89 | N.M. | 0.24892 | 1.00076 | 7.64032 | 0
NM2 | [6 empty] | 0.35 |  |  | N.M. |  | 0.0098 |  |  | 0.0394 |  | 0.3008 |  | 0 |  |  |  |  | 8.89 | N.M. | 0.24892 | 1.00076 | 7.64032 | 0
NN | [6 empty] | 0.33 |  |  | N.M. |  | 0.0098 |  |  | 0.0394 |  | 0.2808 |  | 0 |  |  |  |  | 8.382 | N.M. | 0.24892 | 1.00076 | 7.13232 | 0
NO | [6 empty] | 0.33 |  |  | N.M. |  | 0.0098 |  |  | 0.0394 |  | 0.2808 |  | 0 |  |  |  |  | 8.382 | N.M. | 0.24892 | 1.00076 | 7.13232 | 0
NP | [6 empty] | 0.33 |  |  | N.M. |  | 0.0098 |  |  | 0.0394 |  | 0.2808 |  | 0 |  |  |  |  | 8.382 | N.M. | 0.24892 | 1.00076 | 7.13232 | 0
t(MUT)= |  |  | Espesor promediado de las mediciones de espesor por UT realizadas sobre el equipo. | [15 empty] | Ver | 7.4.2 del API 510
CVExt= |  |  | Corrosion visual externa observada durante la inspección del equipo.
CVInt= |  |  | Corrosion visual interna observada durante la inspección del equipo.
t(actual)=
C.R.L.T= |  |  | Si | [7 empty] | El mayor de 1) y 2)
1)
2)
Caso contrario el resultado de la ecuación 2
[6 empty] | Valorización de Recipiente Bajo Mecanismo de Daño Corrosivo | [10 empty] | Documento: |  |  | VA-V-01
[17 empty] | Revisión: |  |  | 0
[6 empty] | Equipo: |  |  | ESFERA | [7 empty] | Fecha: |  |  | 2012-07-24
[6 empty] | No de Usuario o TAG: | [5 empty] | 3TK-2930 |  |  |  |  | Pagina: |  |  | 5 |  | de | 5
CALCULO PARA ESTIMAR INTERVALOS DE INSPECCION
Identifier | [6 empty] | t(initial) |  |  | t(actual) |  | t(required) |  |  | C.R.L.T. |  | R.L. Years |  | Int. Insp |  |  | Exter. Insp |  | t(initial) | t(actual) | t(required) | C.R.L.T. | Perdia en 20a | xxx | Cuanto reparar
Cabezal (a) | [6 empty] | 1.6 |  |  | 1.4819 |  | 1.1465 |  |  | 0.0001 |  | 3354 |  | 10 |  |  | 5 |  | 40.64 | 37.64026 | 29.1211 | 0.00254 | 0.0508 | xxx | No es requerido reparar
Pestaña Cabezal (a) | [6 empty] | 1.75 |  |  | 1.6319 |  | 1.1921 |  |  | 0.0001 |  | 4398 |  | 10 |  |  | 5 |  | 44.45 | 41.45026 | 30.27934 | 0.00254 | 0.0508 | xxx | No es requerido reparar
Cilindro 1 | [6 empty] | 1.7 |  |  | 1.3555 |  | 1.1921 |  |  | 0.0002 |  | 817 |  | 10 |  |  | 5 |  | 43.18 | 34.4297 | 30.27934 | 0.00508 | 0.1016 | xxx | No es requerido reparar
Cilindro 2 | [6 empty] | 1.7 |  |  | 1.3555 |  | 1.1921 |  |  | 0.0002 |  | 817 |  | 10 |  |  | 5 |  | 43.18 | 34.4297 | 30.27934 | 0.00508 | 0.1016 | xxx | No es requerido reparar
Pestaña Cabezal (b) | [6 empty] | 1.75 |  |  | 1.6516 |  | 1.1921 |  |  | 0 |  | #DIV/0! |  | #DIV/0! |  |  | #DIV/0! |  | 44.45 | 41.95064 | 30.27934 | 0 | 0 | xxx | No es requerido reparar
Cabezal (b) | [6 empty] | 1.6 |  |  | 1.5016 |  | 1.1465 |  |  | 0 |  | #DIV/0! |  | #DIV/0! |  |  | #DIV/0! |  | 40.64 | 38.14064 | 29.1211 | 0 | 0 | xxx | No es requerido reparar
NA | [6 empty] | 1.125 |  |  | 1.0561 |  | 0.245 |  |  | 0 |  | #DIV/0! |  | #DIV/0! |  |  | #DIV/0! |  | 28.575 | 26.82494 | 6.223 | 0 | 0 | xxx | No es requerido reparar
NB | [6 empty] | 1.125 |  |  | 1.0758 |  | 0.245 |  |  | 0 |  | #DIV/0! |  | #DIV/0! |  |  | #DIV/0! |  | 28.575 | 27.32532 | 6.223 | 0 | 0 | xxx | No es requerido reparar
NC | [6 empty] | 1.125 |  |  | 1.0561 |  | 0.245 |  |  | 0 |  | #DIV/0! |  | #DIV/0! |  |  | #DIV/0! |  | 28.575 | 26.82494 | 6.223 | 0 | 0 | xxx | No es requerido reparar
ND | [6 empty] | 1.125 |  |  | 1.0561 |  | 0.245 |  |  | 0 |  | #DIV/0! |  | #DIV/0! |  |  | #DIV/0! |  | 28.575 | 26.82494 | 6.223 | 0 | 0 | xxx | No es requerido reparar
NE | [6 empty] | 1.125 |  |  | 1.0758 |  | 0.245 |  |  | 0 |  | #DIV/0! |  | #DIV/0! |  |  | #DIV/0! |  | 28.575 | 27.32532 | 6.223 | 0 | 0 | xxx | No es requerido reparar
NF | [6 empty] | 0.344 |  |  | 0.2948 |  | 0.1348 |  |  | 0 |  | #DIV/0! |  | #DIV/0! |  |  | #DIV/0! |  | 8.7376 | 7.48792 | 3.42392 | 0 | 0 | xxx | No es requerido reparar
NG | [6 empty] | 0.344 |  |  | 0.2751 |  | 0.1348 |  |  | 0 |  | #DIV/0! |  | #DIV/0! |  |  | #DIV/0! |  | 8.7376 | 6.98754 | 3.42392 | 0 | 0 | xxx | No es requerido reparar
NH | [6 empty] | 0.344 |  |  | 0.2948 |  | 0.1348 |  |  | 0 |  | #DIV/0! |  | #DIV/0! |  |  | #DIV/0! |  | 8.7376 | 7.48792 | 3.42392 | 0 | 0 | xxx | No es requerido reparar
NI | [6 empty] | 0.344 |  |  | 0.2948 |  | 0.1348 |  |  | 0 |  | #DIV/0! |  | #DIV/0! |  |  | #DIV/0! |  | 8.7376 | 7.48792 | 3.42392 | 0 | 0 | xxx | No es requerido reparar
NJ | [6 empty] | 0.344 |  |  | 0.2948 |  | 0.1348 |  |  | 0 |  | #DIV/0! |  | #DIV/0! |  |  | #DIV/0! |  | 8.7376 | 7.48792 | 3.42392 | 0 | 0 | xxx | No es requerido reparar
NK | [6 empty] | 0.4675 |  |  | 0.4183 |  | 0.0954 |  |  | 0 |  | #DIV/0! |  | #DIV/0! |  |  | #DIV/0! |  | 11.8745 | 10.62482 | 2.42316 | 0 | 0 | xxx | No es requerido reparar
NL1 | [6 empty] | 0.35 |  |  | 0.3008 |  | 0.0992 |  |  | 0 |  | #DIV/0! |  | #DIV/0! |  |  | #DIV/0! |  | 8.89 | 7.64032 | 2.51968 | 0 | 0 | xxx | No es requerido reparar
NL2 | [6 empty] | 0.35 |  |  | 0.3008 |  | 0.0992 |  |  | 0 |  | #DIV/0! |  | #DIV/0! |  |  | #DIV/0! |  | 8.89 | 7.64032 | 2.51968 | 0 | 0 | xxx | No es requerido reparar
NM1 | [6 empty] | 0.35 |  |  | 0.3008 |  | 0.097 |  |  | 0 |  | #DIV/0! |  | #DIV/0! |  |  | #DIV/0! |  | 8.89 | 7.64032 | 2.4638 | 0 | 0 | xxx | No es requerido reparar
NM2 | [6 empty] | 0.35 |  |  | 0.3008 |  | 0.097 |  |  | 0 |  | #DIV/0! |  | #DIV/0! |  |  | #DIV/0! |  | 8.89 | 7.64032 | 2.4638 | 0 | 0 | xxx | No es requerido reparar
NN | [6 empty] | 0.33 |  |  | 0.2808 |  | 0.0992 |  |  | 0 |  | #DIV/0! |  | #DIV/0! |  |  | #DIV/0! |  | 8.382 | 7.13232 | 2.51968 | 0 | 0 | xxx | No es requerido reparar
NO | [6 empty] | 0.33 |  |  | 0.2808 |  | 0.0851 |  |  | 0 |  | #DIV/0! |  | #DIV/0! |  |  | #DIV/0! |  | 8.382 | 7.13232 | 2.16154 | 0 | 0 | xxx | No es requerido reparar
NP | [6 empty] | 0.33 |  |  | 0.2808 |  | 0.0992 |  |  | 0 |  | #DIV/0! |  | #DIV/0! |  |  | #DIV/0! |  | 8.382 | 7.13232 | 2.51968 | 0 | 0 | xxx | No es requerido reparar
Notas.-
1. Se debe tomar en cuenta que en este análisis se ha realizado un ajustes de las tasas de corrosión en la hoja 4, debido a que no
se toma cuenta con el valor inicial del elemento que sostiene presión.
2. La tasa perdida de espesor visual que se coloco en las conexiones mas que de un proceso corrosivo se debe a amolado
excesivo y desgarre de material en el proceso de fabricación.
Conclusiones.-
El análisis que se realizo sobre el equipo respecto a sus tasas de corrosión y el tiempo de vida útil que tiene
se ha realizado una vez que concluyo con las tareas de reparación. El resultado nos arroja que la próxima
inspección externa programada para el equipo es como máximo dentro de 5 años y la próxima inspección
interna programada es como máximo para un periodo de 10 años y se tiene que enfocar en las virolas del
cuerpo del recipiente.

## V1 (2) (hidden)
[6 empty] | Valorización de Recipiente Bajo Mecanismo de Daño Corrosivo | [10 empty] | Documento: |  |  | VA-V-01
[17 empty] | Revisión: |  |  | 1
[6 empty] | Equipo: |  |  | ESFERA | [7 empty] | Fecha: |  |  | 2012-11-20
[6 empty] | No de Usuario o TAG: | [5 empty] | 3TK-2930 |  |  |  |  | Pagina: |  |  | 1 |  | de | 5
Índice de Revisiones
| Fecha |  |  |  | Revisión |  |  | Descripción
| 2012-07-24 |  |  |  | 0 |  |  | Datos relevados a la conclusión de la primera inspección
| 2012-11-20 |  |  |  | 1 |  |  | Datos relevados a la conclusión de las actividades de reparación
| German Lobo | [8 empty] | Ricardo Ayala | [5 empty] | Gunther Aldana
| ELABORADO POR | [8 empty] | REVISADO POR | [5 empty] | APROBADO POR
[6 empty] | Valorización de Recipiente Bajo Mecanismo de Daño Corrosivo | [10 empty] | Documento: |  |  | VA-V-01
[17 empty] | Revisión: |  |  | 1
[6 empty] | Equipo: |  |  | ESFERA | [7 empty] | Fecha: |  |  | 2012-11-20
[6 empty] | No de Usuario o TAG: | [5 empty] | 3TK-2930 |  |  |  |  | Pagina: |  |  | 2 |  | de | 5
CODIGOS DE REFENCIA
1. La valorización que se realiza bajo los requerimientos del código de Servicio:
API 510 Pressure Vessel Inspection Code, Edición 2006
2. El código de construcción utilizado para esta valorización y la memoria de calculo es:
| ASME BPVC Section VIII Division 1 | [8 empty] | Edición: |  | 2010 |  |  | Adenda: |  | 2011
3. Las tensiones admisibles utilizadas en la valorización y en la memoria de calculo son:
|  | Iguales |  |  | X | Superiores |  |  | al código de construcción original
4. Si se utilizo tensiones admisibles de materiales superiores al código de construcción original, indicar y anexar
el documento donde se analiza la posibilidad de utilizar esta consideración:
Ver Documento VA-V-01-1
CONDICIONES DE LA VALORIZACION
1. La valorización que se realiza mediante esta memoria de calculo solo abarca la consideración del
daño por corrosión.
2. La consideración sobre la cargas que se consideran en el diseño del recipiente se encuentran
detalladas en la memoria de calculo
2010 800 V MC 01 Rev. 0
3. Dentro de este calculo se considera a las tensiones circunferenciales como la carga dominante para
el diseño del equipo.
DATOS REQUERIDOS PARA LA VALORIZACION
Numero de años de operación= | [9 empty] | Información provista en la Hoja de Datos del Usuario
t(initial)*= |  |  |  | Espesor nominal inicial de cada elemento que sostiene presión. Esta información esta provista en
la hoja de datos del equipo y en los planos de ingeniería provistos por el Usuario.
t(requiered)= |  |  |  | Espesor mínimo requerido de cada elemento que sostiene presión. Esta Información provista por
la memoria de calculo no incluye sobre espesor de corrosión. (Sin corrosión)
t(actual)= |  |  |  | Espesor actual de cada uno de los elementos que sostiene presión. Estos datos son provistos
por el informe de medición de espesores por UT e inspección visual y esta promediada de acuerdo
|  |  |  | a los requerimientos del punto | [6 empty] | 7.4.2 del API 510
t(previous)= |  |  |  | Espesor del cada uno de los elementos que sostienen presión tomados en una anterior
inspección en la misma ubicación donde fueron tomados las medidas actuales.
* Esta información se refiere al espesor nominal original declarados en el plano del fabricante y no al inicial real
ya que el Usuario no cuenta con esta información
SISTEMA DE UNIDADES
Sistema de Unidades= | [6 empty] | U.S. Customary
Espesor= |  |  | pulgadas (in) | [10 empty] | Tiempo= |  | años
Presión= |  |  | psi | [10 empty] | Tasa de Corrosión= |  |  |  | pulgadas por año (in/años)
[6 empty] | Valorización de Recipiente Bajo Mecanismo de Daño Corrosivo | [10 empty] | Documento: |  |  | VA-V-01
[17 empty] | Revisión: |  |  | 1
[6 empty] | Equipo: |  |  | ESFERA | [7 empty] | Fecha: |  |  | 2012-11-20
[6 empty] | No de Usuario o TAG: | [5 empty] | 3TK-2930 |  |  |  |  | Pagina: |  |  | 3 |  | de | 5
CALCULO PARA ESTIMAR INTERVALOS DE INSPECCION
Presión de diseño, P= | [6 empty] | 1440 |  | psi
Máxima presión de trabajo admisible, MAWP= | [12 empty] | 1440 |  | psi
Año actual = |  |  |  | 2012
Año de puesta en servicio = | [7 empty] | 0
Año de inspección previa= | [7 empty] | N.A.
Periodo de diferencia entre puesta en servicio y año actual= | [15 empty] | 2012 |  | años (years)
Periodo de diferencia entre inspección anterior y año actual= | [15 empty] | N.A.
Ratio de corrosión de termino largo, Corrosion Rate Long Term (C.R.L.T)=
Ratio de corrosión de termino corto, Corrosion Rate Short Term (C.R.S.T)=
Como no se tiene informes de una inspección previa el ratio de corrosión de termino largo y corto es
el mismo al que llamaremos (C.R.)=
Tiempo de vida remanente, Remaining life (R.L.)=
Intervalo de inspección interna máximo, Maximun period between internal inspection=
Intervalo de inspección externa máximo, Maximun period between external inspection=
[6 empty] | Valorización de Recipiente Bajo Mecanismo de Daño Corrosivo | [10 empty] | Documento: |  |  | VA-V-01
[17 empty] | Revisión: |  |  | 1
[6 empty] | Equipo: |  |  | ESFERA | [7 empty] | Fecha: |  |  | 2012-11-20
[6 empty] | No de Usuario o TAG: | [5 empty] | 3TK-2930 |  |  |  |  | Pagina: |  |  | 4 |  | de | 5
CALCULO DE ESPESOR ACTUAL EN BASE A RESULTADOS DE LA INSPECCION
Identifier | [6 empty] | t(initial) |  |  | t(MUT) |  | CVExt |  |  | CVint |  | t(actual) |  | C.R.L.T. |  |  |  |  | t(initial) | t(MUT) | CVExt | CVint | t(actual) | C.R.L.T.
Cabezal (a) | [6 empty] | 1.6 |  |  | N.M. |  | 0.0197 |  |  | 0.0984 |  | 1.4819 |  | 0.0001 |  |  |  |  | 40.64 | N.M. | 0.50038 | 2.49936 | 37.64026 | 0.00254
Pestaña Cabezal (a) | [6 empty] | 1.75 |  |  | N.M. |  | 0.0197 |  |  | 0.0984 |  | 1.6319 |  | 0.0001 |  |  |  |  | 44.45 | N.M. | 0.50038 | 2.49936 | 41.45026 | 0.00254
Cilindro 1 | [6 empty] | 1.7 |  |  | N.M. |  | 0.0295 |  |  | 0.315 |  | 1.3555 |  | 0.0002 |  |  |  |  | 43.18 | N.M. | 0.7493 | 8.001 | 34.4297 | 0.00508
Cilindro 2 | [6 empty] | 1.7 |  |  | N.M. |  | 0.0295 |  |  | 0.315 |  | 1.3555 |  | 0.0002 |  |  |  |  | 43.18 | N.M. | 0.7493 | 8.001 | 34.4297 | 0.00508
Pestaña Cabezal (b) | [6 empty] | 1.75 |  |  | N.M. |  | 0.0197 |  |  | 0.0787 |  | 1.6516 |  | 0 |  |  |  |  | 44.45 | N.M. | 0.50038 | 1.99898 | 41.95064 | 0
Cabezal (b) | [6 empty] | 1.6 |  |  | N.M. |  | 0.0197 |  |  | 0.0787 |  | 1.5016 |  | 0 |  |  |  |  | 40.64 | N.M. | 0.50038 | 1.99898 | 38.14064 | 0
NA | [6 empty] | 1.125 |  |  | N.M. |  | 0.0098 |  |  | 0.0591 |  | 1.0561 |  | 0 |  |  |  |  | 28.575 | N.M. | 0.24892 | 1.50114 | 26.82494 | 0
NB | [6 empty] | 1.125 |  |  | N.M. |  | 0.0098 |  |  | 0.0394 |  | 1.0758 |  | 0 |  |  |  |  | 28.575 | N.M. | 0.24892 | 1.00076 | 27.32532 | 0
NC | [6 empty] | 1.125 |  |  | N.M. |  | 0.0098 |  |  | 0.0591 |  | 1.0561 |  | 0 |  |  |  |  | 28.575 | N.M. | 0.24892 | 1.50114 | 26.82494 | 0
ND | [6 empty] | 1.125 |  |  | N.M. |  | 0.0098 |  |  | 0.0591 |  | 1.0561 |  | 0 |  |  |  |  | 28.575 | N.M. | 0.24892 | 1.50114 | 26.82494 | 0
NE | [6 empty] | 1.125 |  |  | N.M. |  | 0.0098 |  |  | 0.0394 |  | 1.0758 |  | 0 |  |  |  |  | 28.575 | N.M. | 0.24892 | 1.00076 | 27.32532 | 0
NF | [6 empty] | 0.344 |  |  | N.M. |  | 0.0098 |  |  | 0.0394 |  | 0.2948 |  | 0 |  |  |  |  | 8.7376 | N.M. | 0.24892 | 1.00076 | 7.48792 | 0
NG | [6 empty] | 0.344 |  |  | N.M. |  | 0.0098 |  |  | 0.0591 |  | 0.2751 |  | 0 |  |  |  |  | 8.7376 | N.M. | 0.24892 | 1.50114 | 6.98754 | 0
NH | [6 empty] | 0.344 |  |  | N.M. |  | 0.0098 |  |  | 0.0394 |  | 0.2948 |  | 0 |  |  |  |  | 8.7376 | N.M. | 0.24892 | 1.00076 | 7.48792 | 0
NI | [6 empty] | 0.344 |  |  | N.M. |  | 0.0098 |  |  | 0.0394 |  | 0.2948 |  | 0 |  |  |  |  | 8.7376 | N.M. | 0.24892 | 1.00076 | 7.48792 | 0
NJ | [6 empty] | 0.344 |  |  | N.M. |  | 0.0098 |  |  | 0.0394 |  | 0.2948 |  | 0 |  |  |  |  | 8.7376 | N.M. | 0.24892 | 1.00076 | 7.48792 | 0
NK | [6 empty] | 0.4675 |  |  | N.M. |  | 0.0098 |  |  | 0.0394 |  | 0.4183 |  | 0 |  |  |  |  | 11.8745 | N.M. | 0.24892 | 1.00076 | 10.62482 | 0
NL1 | [6 empty] | 0.35 |  |  | N.M. |  | 0.0098 |  |  | 0.0394 |  | 0.3008 |  | 0 |  |  |  |  | 8.89 | N.M. | 0.24892 | 1.00076 | 7.64032 | 0
NL2 | [6 empty] | 0.35 |  |  | N.M. |  | 0.0098 |  |  | 0.0394 |  | 0.3008 |  | 0 |  |  |  |  | 8.89 | N.M. | 0.24892 | 1.00076 | 7.64032 | 0
NM1 | [6 empty] | 0.35 |  |  | N.M. |  | 0.0098 |  |  | 0.0394 |  | 0.3008 |  | 0 |  |  |  |  | 8.89 | N.M. | 0.24892 | 1.00076 | 7.64032 | 0
NM2 | [6 empty] | 0.35 |  |  | N.M. |  | 0.0098 |  |  | 0.0394 |  | 0.3008 |  | 0 |  |  |  |  | 8.89 | N.M. | 0.24892 | 1.00076 | 7.64032 | 0
NN | [6 empty] | 0.33 |  |  | N.M. |  | 0.0098 |  |  | 0.0394 |  | 0.2808 |  | 0 |  |  |  |  | 8.382 | N.M. | 0.24892 | 1.00076 | 7.13232 | 0
NO | [6 empty] | 0.33 |  |  | N.M. |  | 0.0098 |  |  | 0.0394 |  | 0.2808 |  | 0 |  |  |  |  | 8.382 | N.M. | 0.24892 | 1.00076 | 7.13232 | 0
NP | [6 empty] | 0.33 |  |  | N.M. |  | 0.0098 |  |  | 0.0394 |  | 0.2808 |  | 0 |  |  |  |  | 8.382 | N.M. | 0.24892 | 1.00076 | 7.13232 | 0
t(MUT)= |  |  | Espesor promediado de las mediciones de espesor por UT realizadas sobre el equipo. | [15 empty] | Ver | 7.4.2 del API 510
CVExt= |  |  | Corrosion visual externa observada durante la inspección del equipo.
CVInt= |  |  | Corrosion visual interna observada durante la inspección del equipo.
t(actual)=
C.R.L.T= |  |  | Si | [7 empty] | El mayor de 1) y 2)
1)
2)
Caso contrario el resultado de la ecuación 2
[6 empty] | Valorización de Recipiente Bajo Mecanismo de Daño Corrosivo | [10 empty] | Documento: |  |  | VA-V-01
[17 empty] | Revisión: |  |  | 1
[6 empty] | Equipo: |  |  | ESFERA | [7 empty] | Fecha: |  |  | 2012-11-20
[6 empty] | No de Usuario o TAG: | [5 empty] | 3TK-2930 |  |  |  |  | Pagina: |  |  | 5 |  | de | 5
CALCULO PARA ESTIMAR INTERVALOS DE INSPECCION
Identifier | [6 empty] | t(initial) |  |  | t(actual) |  | t(required) |  |  | C.R.L.T. |  | R.L. Years |  | Int. Insp |  |  | Exter. Insp |  | t(initial) | t(actual) | t(required) | C.R.L.T. | Perdia en 20a | xxx | Cuanto reparar
Cabezal (a) | [6 empty] | 1.6 |  |  | 1.4819 |  | 1.0119 |  |  | 0.0001 |  | 4700 |  | 10 |  |  | 5 |  | 40.64 | 37.64026 | 25.70226 | 0.00254 | 0.0508 | xxx | No es requerido reparar
Pestaña Cabezal (a) | [6 empty] | 1.75 |  |  | 1.6319 |  | 1.0473 |  |  | 0.0001 |  | 5846 |  | 10 |  |  | 5 |  | 44.45 | 41.45026 | 26.60142 | 0.00254 | 0.0508 | xxx | No es requerido reparar
Cilindro 1 | [6 empty] | 1.7 |  |  | 1.5425 |  | 1.0473 |  |  | 0.0002 |  | 2476 |  | 10 |  |  | 5 |  | 43.18 | 39.1795 | 26.60142 | 0.00508 | 0.1016 | xxx | No es requerido reparar
Cilindro 2 | [6 empty] | 1.7 |  |  | 1.5425 |  | 1.0473 |  |  | 0.0002 |  | 2476 |  | 10 |  |  | 5 |  | 43.18 | 39.1795 | 26.60142 | 0.00508 | 0.1016 | xxx | No es requerido reparar
Pestaña Cabezal (b) | [6 empty] | 1.75 |  |  | 1.6516 |  | 1.0473 |  |  | 0 |  | #DIV/0! |  | #DIV/0! |  |  | #DIV/0! |  | 44.45 | 41.95064 | 26.60142 | 0 | 0 | xxx | No es requerido reparar
Cabezal (b) | [6 empty] | 1.6 |  |  | 1.5016 |  | 1.0119 |  |  | 0 |  | #DIV/0! |  | #DIV/0! |  |  | #DIV/0! |  | 40.64 | 38.14064 | 25.70226 | 0 | 0 | xxx | No es requerido reparar
NA | [6 empty] | 1.125 |  |  | 1.0561 |  | 0.245 |  |  | 0 |  | #DIV/0! |  | #DIV/0! |  |  | #DIV/0! |  | 28.575 | 26.82494 | 6.223 | 0 | 0 | xxx | No es requerido reparar
NB | [6 empty] | 1.125 |  |  | 1.0758 |  | 0.245 |  |  | 0 |  | #DIV/0! |  | #DIV/0! |  |  | #DIV/0! |  | 28.575 | 27.32532 | 6.223 | 0 | 0 | xxx | No es requerido reparar
NC | [6 empty] | 1.125 |  |  | 1.0561 |  | 0.245 |  |  | 0 |  | #DIV/0! |  | #DIV/0! |  |  | #DIV/0! |  | 28.575 | 26.82494 | 6.223 | 0 | 0 | xxx | No es requerido reparar
ND | [6 empty] | 1.125 |  |  | 1.0561 |  | 0.245 |  |  | 0 |  | #DIV/0! |  | #DIV/0! |  |  | #DIV/0! |  | 28.575 | 26.82494 | 6.223 | 0 | 0 | xxx | No es requerido reparar
NE | [6 empty] | 1.125 |  |  | 1.0758 |  | 0.245 |  |  | 0 |  | #DIV/0! |  | #DIV/0! |  |  | #DIV/0! |  | 28.575 | 27.32532 | 6.223 | 0 | 0 | xxx | No es requerido reparar
NF | [6 empty] | 0.344 |  |  | 0.34 |  | 0.1348 |  |  | 0 |  | #DIV/0! |  | #DIV/0! |  |  | #DIV/0! |  | 8.7376 | 8.636 | 3.42392 | 0 | 0 | xxx | No es requerido reparar
NG | [6 empty] | 0.344 |  |  | 0.34 |  | 0.1348 |  |  | 0 |  | #DIV/0! |  | #DIV/0! |  |  | #DIV/0! |  | 8.7376 | 8.636 | 3.42392 | 0 | 0 | xxx | No es requerido reparar
NH | [6 empty] | 0.344 |  |  | 0.34 |  | 0.1348 |  |  | 0 |  | #DIV/0! |  | #DIV/0! |  |  | #DIV/0! |  | 8.7376 | 8.636 | 3.42392 | 0 | 0 | xxx | No es requerido reparar
NI | [6 empty] | 0.344 |  |  | 0.34 |  | 0.1348 |  |  | 0 |  | #DIV/0! |  | #DIV/0! |  |  | #DIV/0! |  | 8.7376 | 8.636 | 3.42392 | 0 | 0 | xxx | No es requerido reparar
NJ | [6 empty] | 0.28 |  |  | 0.28 |  | 0.1348 |  |  | 0 |  | #DIV/0! |  | #DIV/0! |  |  | #DIV/0! |  | 7.112 | 7.112 | 3.42392 | 0 | 0 | xxx | No es requerido reparar
NK | [6 empty] | 0.4675 |  |  | 0.4183 |  | 0.1122 |  |  | 0 |  | #DIV/0! |  | #DIV/0! |  |  | #DIV/0! |  | 11.8745 | 10.62482 | 2.84988 | 0 | 0 | xxx | No es requerido reparar
NL1 | [6 empty] | 0.35 |  |  | 0.3008 |  | 0.0992 |  |  | 0 |  | #DIV/0! |  | #DIV/0! |  |  | #DIV/0! |  | 8.89 | 7.64032 | 2.51968 | 0 | 0 | xxx | No es requerido reparar
NL2 | [6 empty] | 0.35 |  |  | 0.3008 |  | 0.0992 |  |  | 0 |  | #DIV/0! |  | #DIV/0! |  |  | #DIV/0! |  | 8.89 | 7.64032 | 2.51968 | 0 | 0 | xxx | No es requerido reparar
NM1 | [6 empty] | 0.35 |  |  | 0.3008 |  | 0.097 |  |  | 0 |  | #DIV/0! |  | #DIV/0! |  |  | #DIV/0! |  | 8.89 | 7.64032 | 2.4638 | 0 | 0 | xxx | No es requerido reparar
NM2 | [6 empty] | 0.35 |  |  | 0.3008 |  | 0.097 |  |  | 0 |  | #DIV/0! |  | #DIV/0! |  |  | #DIV/0! |  | 8.89 | 7.64032 | 2.4638 | 0 | 0 | xxx | No es requerido reparar
NN | [6 empty] | 0.33 |  |  | 0.2808 |  | 0.0992 |  |  | 0 |  | #DIV/0! |  | #DIV/0! |  |  | #DIV/0! |  | 8.382 | 7.13232 | 2.51968 | 0 | 0 | xxx | No es requerido reparar
NO | [6 empty] | 0.33 |  |  | 0.2808 |  | 0.0851 |  |  | 0 |  | #DIV/0! |  | #DIV/0! |  |  | #DIV/0! |  | 8.382 | 7.13232 | 2.16154 | 0 | 0 | xxx | No es requerido reparar
NP | [6 empty] | 0.33 |  |  | 0.2808 |  | 0.0992 |  |  | 0 |  | #DIV/0! |  | #DIV/0! |  |  | #DIV/0! |  | 8.382 | 7.13232 | 2.51968 | 0 | 0 | xxx | No es requerido reparar
NQ | [6 empty] | 1 |  |  | 1 |  | 0.245 |  |  | 0 |  | #DIV/0! |  | #DIV/0! |  |  | #DIV/0!
Notas.-
1. Se debe tomar en cuenta que en este análisis se ha realizado un ajustes de las tasas de corrosión en la hoja 4, debido a que no
se toma cuenta con el valor inicial del elemento que sostiene presión.
2. La tasa de perdida de espesor visual que se coloco en las conexiones se debe a un proceso corrosivo, amolado excesivo y desgarre
de material en el proceso de fabricación.
3. La tabla de valorización muestra en las filas sombreadas los elementos que se repararon, cambiaron y se adicionaron, pero las
tasas de corrosión se mantienen a lo calculado en la memoria de valorización en Rev. 0
Conclusiones.-
Después de concluir las tareas de reparación y de mantenerse las mismas condiciones operativas del equipo
la vida útil de este recipiente se incremento a los 60 años.
Los elementos mas débiles de este recipiente son los cilindros del cuerpo y los cabezales.
Los tiempos máximos de inspección son 5 años para la inspección externa y 10 años para inspección interna.

## V2 (hidden)
[6 empty] | Valorización de Recipientes Usando las Tensiones Admisibles de la Ultima Edición y Adenda del Codigo ASME BPVC | [6 empty] | Documento: | VA-V-01-1
[13 empty] | Revisión: | 0
[6 empty] | Equipo: |  |  | ESFERA |  |  |  | Fecha: | 2012-11-20
[6 empty] | No de Usuario o TAG: |  |  |  |  | 3TK-2930 |  | Pagina: | 1 | de | 3
Índice de Revisiones
| Fecha |  |  |  | Revisión |  |  | Descripción
| 2012-11-20 |  |  |  | 0 |  |  | Datos relevados a la conclusión de las actividades de reparación
| German Lobo | [8 empty] | Ricardo Ayala |  | Gunther Aldana
| ELABORADO POR | [8 empty] | REVISADO POR |  | APROBADO POR
[6 empty] | Valorización de Recipientes Usando las Tensiones Admisibles de la Ultima Edición y Adenda del Codigo ASME BPVC | [6 empty] | Documento: | VA-V-01-1
[13 empty] | Revisión: | 0
[6 empty] | Equipo: |  |  | ESFERA |  |  |  | Fecha: | 2012-11-20
[6 empty] | No de Usuario o TAG: |  |  |  |  | 3TK-2930 |  | Pagina: | 2 | de | 3
CODIGO DE SERVICIO
API 510 Pressure Vessel Inspection Code, Edition 2006
Párrafo Aplicable: Sección 8 punto 8.2 y figura 8-1
CUESTIONARIO
1. Listar la información original del equipo con la que se cuenta para realizar la valorización
|  | a) | Planos de relevamiento elaborado por Carlos Caballero SRL 2010 800 V PL 01 Rev. 0
|  | b) | Memoria de cálculo preliminar elaborada por Carlos Caballero SRL 2010 800 V MC 01 Rev. 0
|  | c) | Hoja de datos del equipo
2. ¿El recipiente fue construido con la edición 1968 o posterior del código ASME BPVC (Ver nota 1)?
| X | Si |  |  | No |  | Si la respuesta es afirmativa proseguir a la pregunta 3
Si la respuesta es negativa el recipiente o sus componentes no pueden revalorizarse
usando las tensiones admisibles de la ultima edición/adenda del código ASME BPVC
3. ¿El material del recipiente esta listado en la ultima edición/adenda del código ASME BPVC?
| X | Si |  |  | No |  | Si la respuesta es afirmativa proseguir a la pregunta 7
Si la respuesta es negativa proseguir a la pregunta 4
4. ¿Las especificaciones de materiales fueron reemplazadas por una especificación de material actual?
|  | Si |  |  | No |  | Si la respuesta es afirmativa proseguir a la pregunta 7
Si la respuesta es negativa proseguir a la pregunta 5
5. ¿El material original del recipiente fue certificado usando el párrafo UG 10 del código ASME BPVC?
|  | Si |  |  | No |  | Si la respuesta es afirmativa proseguir a la pregunta 7
Si la respuesta es negativa proseguir a la pregunta 6
6. ¿El material del recipiente puede certificarse usando el párrafo UG-10 del código ASME BPVC?
|  | Si |  |  | No |  | Si la respuesta es afirmativa proseguir a la pregunta 7
Si la respuesta es negativa el recipiente o sus componentes no pueden revalorizarse
usando las tensiones admisibles de la ultima edición/adenda del código ASME BPVC
7. ¿Las tensiones admisibles la temperatura de valorización por la ultima edición/adenda del código ASME BPVC
son mayores que las tensiones admisibles del codito original (Ver nota 2)?
| X | Si |  |  | No |  | Si la respuesta es afirmativa proseguir al punto 8
Si la respuesta es negativa, no existe incentivo para usar las tensiones admisibles de
la ultima edición/adenda del código ASME BPVC para la valorización del recipiente
8. Revisar el historial de operaciones del recipiente
De acuerdo a la información del Usuario el equipo durante el tiempo de operación no ha presentado ninguna condición adversa
Proseguir con la pregunta 9.
[6 empty] | Valorización de Recipientes Usando las Tensiones Admisibles de la Ultima Edición y Adenda del Codigo ASME BPVC | [6 empty] | Documento: | VA-V-01-1
[13 empty] | Revisión: | 0
[6 empty] | Equipo: |  |  | ESFERA |  |  |  | Fecha: | 2012-11-20
[6 empty] | No de Usuario o TAG: |  |  |  |  | 3TK-2930 |  | Pagina: | 3 | de | 3
9. ¿El material ha tenido una degradación debido a la operación (Ver nota 3)?
|  | Si |  | X | No |  | Si la respuesta es afirmativa proseguir a la pregunta 10
Si la respuesta es negativa proseguir a la pregunta 11
10. ¿Las propiedades del material del recipiente pueden cumplir con la especificación actual del material?
|  | Si |  |  | No |  | Si la respuesta es afirmativa proseguir a la pregunta 11
Si la respuesta es negativa el recipiente o sus componentes no pueden revalorizarse
usando las tensiones admisibles de la ultima edición/adenda del código ASME BPVC
11. ¿La tenacidad del material cumple con los requerimientos de tenacidad de la ultima edición/adenda del código
ASME BPVC?
| X | Si |  |  | No |  | Si la respuesta es afirmativa, es conveniente realizar la revalorización del recipientes
o sus componentes usando las tensiones admisibles de la ultima edición/adenda del
código ASME BPVC.
Si la respuesta es negativa proseguir a la pregunta 12
12. ¿Los componentes del recipiente satisfacen los requerimientos de tenacidad al impacto de acuerdo a practica
recomendad API RP 579, sección 3 o de otro estándar reconocido para adecuación para el servicio (FFS) para
revalorizar la condición del material del recipiente?
|  | Si |  |  | No |  | Si la respuesta es afirmativa, es conveniente realizar la revalorización del recipientes
o sus componentes usando las tensiones admisibles de la ultima edición/adenda del
código ASME BPVC.
Si la respuesta es negativa el recipiente o sus componentes no pueden revalorizarse
usando las tensiones admisibles de la ultima edición/adenda del código ASME BPVC
Notas.-
1. Cuando nos referimos al código ASME BPVC se denota al Código ASME BPVC Sección VIII división 1
2. Material (es) del recipiente que son definidos como materiales esenciales de la cual depende la integridad
estructural del recipiente.
3. Degradación del material debido a factores de operación y esta definido como la perdida de resistencia del
material, la ductilidad, la tenacidad debido al creep, la grafitización, la fragilización por temperatura, el ataque
por hidrogeno, fatiga, etc., ver API RP 579
Conclusiones
El recipiente V-01 cumple con los requerimientos del código de servicio para ser revalorizado utilizando las
tensiones admisibles de los materiales de la ultima edición del código ASME para calderas y recipientes a
presión, sección VIII, división 1

## API1 (hidden)
FORM API510-1 PRESSURE VESSELS
REPORT OF INSPECTION
Form for API 510 Code 9th Edition
1 | DATE INSPECTED |  |  |  | CERT EXP DATE |  |  |  | CERTIFICATE POSTED |  |  |  |  | OWNER No. |  |  |  | JURISDICTION NUMBER |  |  |  |  | NAT’L BD No
| MO ¦ DAY ¦ YEAR |  |  |  | MO ¦ YEAR |  |  |  | X | Yes |  | No |  | V-01 |  |  |  | N.A. |  |  |  |  | OTHER No |  |  | X
| November 20, 2012 |  |  |  | December 2017 | [17 empty] | 422037
2 | OWNER | [12 empty] | NATURE OF BUSINESS | [5 empty] | KIND OF |  |  |  | CERTIFICATE
|  |  | YPFB Andina S.A. | [16 empty] | INSPECTION |  |  |  | INSPECTION
[14 empty] | Oil & Gas Production | [5 empty] | X | Int. | X | Ext. | X | Yes |  | No
| OWNER’S STREET ADDRESS | [12 empty] | OWNER’S CITY | [5 empty] | COUNTRY |  |  |  | ZIP
| Av. José Estenssoro 100 - Santa Cruz, Bolivia | [12 empty] | Santa Cruz de la Sierra | [5 empty] | Bolivia |  |  |  | N.A.
3 | USER’S NAME - OBJECT LOCATION | [12 empty] | SPECIFIC LOCATION IN PLANT | [6 empty] | OBJECT LOCATION – COUNTY
| YPFB Andina S.A. | [12 empty] | Unknow | [6 empty] | Santa Cruz - Ichilo Province
Planta Yapacani
| USER’S STREET ADDRESS | [12 empty] | USER’S CITY | [5 empty] | COUNTRY |  |  |  | ZIP
| Av. José Estenssoro 100 - Santa Cruz, Bolivia | [12 empty] | Santa Cruz de la Sierra | [5 empty] | Bolivia |  |  |  | N.A.
4 | TYPE | [11 empty] | YEAR |  |  | MANUFACTURER
|  | AIR TANK |  |  |  | WATER TANK |  |  | X | OTHER |  |  | BUILT |  |  | CBI Company Ltd.
| Cylindrical, Horizontal Separator | [11 empty] | 1977
5 | USE | [13 empty] | SIZE | [5 empty] | PRESSURE GAGE TESTED
|  | STORAGE |  |  | PROCESS |  |  | HEAT EXCHANGE |  |  |  | X | OTHER |  | Diameter |  | X | Ext. |  | Int. |  | X | Yes |  |  | No
| Three Phases Separator for Gas | [15 empty] | 305.98 |  | in
[15 empty] | Length S/S: |  |  | 0 |  | in
6 | PRESSURE ALLOWED | [13 empty] | SAFETY RELIEF VALVES | [5 empty] | EXPLAIN IF PRESSURE CHANGED
| THIS INSPECTION | [6 empty] | PREVIOUS INSPECTION | [6 empty] | SET AT |  | Unknow |  |  | psi | N.A.
| 1440 |  | psi | @ | 400 |  | °F | 1440 |  | psi | @ | 400 |  | °F | TOTAL CAPACITY
Unknow
7 | IS CONDITION OF OBJECT SUCH THAT A CERTIFICATE MAY BE ISSUED? | [14 empty] | HYDRO TEST
| X | Yes |  | No | (IF NO EXPLAIN FULLY UNDER CONDITIONS) | [10 empty] | X | Yes | 1900 |  |  | PSI DATE |  | 11/17/2012 |  |  |  | No
8 | CONDITIONS: With respect to the internal surface, describe and state location of any scale, oil or other deposits. Give location and extent of any corrosion and state whether active or inactive. State location and extent of any erosion, grooving, bulging, warping, cracking or similar condition. Report on any defective rivets, bowed, loose or broken stays. State condition of all tubes, tube ends, coils, nipples, etc. Describe any adverse conditions with respect to pressure gage, water column, gage glass, gage cocks, safety valves, etc. Report condition of setting, linings, baffles, supports, etc. Describe any major changes or repairs made since last inspection.
This inspection was performed after repairs activities. The scope of repairs activities were: 1. Weld built up in internal surface of shell courses, 2. Weld of gird seams between heads and shell, 3. Nozzles A, B, C, D, E, F, G,H, I, J, K, O, P, L1, L2, M1, M2, and N were replaced, 4. lifting lugs were installed in shell coursed, 5. New nozzle Q was installed, 6. Wear plate for saddles were installed, and 7. A new support for nameplate was installed.
9 | REQUIREMENTS: (LIST CODE VIOLATIONS)
10 | NAME AND TITLE OF PERSON TO WHOM REQUIREMENTS WERE EXPLAINED: | [15 empty] | Gunther Gonzalo Aldana
Ingeniería de Mantenimiento - Integridad
| I HEREBY CERTIFY THIS IS A TRUE REPORT OF MY INSPECTION | [12 empty] | IDENT NO. |  |  |  |  | EMPLOYED BY | [5 empty] | IDENT NO.
[14 empty] | API 510 Certification No 35817 |  |  |  |  | OneBeacon America Insurance Company | [5 empty] | N.A.
Oliver O. Añez Leigue
SIGNATURE OF INSPECTOR
PRESSURE VESSEL — REPORT OF INSPECTION — (EXTENSION SHEET)
DATE INSPECTED |  |  |  | OWNER-USER | [10 empty] | OBJECT LOCATION – COUNTY
MO ¦ DAY ¦ YEAR |  |  |  |  | YPFB Andina S.A. | [9 empty] | Santa Cruz - Ichilo Province
November 20, 2012
OWNER’S |  | JURISDICTION |  |  | API |  |  | INT | EXT | *CERT – |  | TYPE OF OBJECT |  |  |  | YEAR |  | MADE |  |  | ALLOW. |  | TEMP. |  | R.V.S.V
No. |  | No. |  |  | ASME OR |  |  |  |  | NO. OF | [5 empty] | BUILT |  | BY |  |  | PRESS. |  | OF |  | SETTING
[5 empty] | STD. No. |  |  |  |  | YEARS | [10 empty] | PSI |  | °F |  | PSI
V-01 |  | N.A. |  |  | BPVC Section VIII Div. 1 1995 Edition & API 510 9th Edition |  |  | Yes | Yes | 5 for Ext. Insp & 10 Int. Insp |  | Cylindrical, Horizontal Separator |  |  |  | 1977 |  | CBI Company Ltd. |  |  | 1440 |  | 400 |  | Unknow
* In this column show the number of years for which the inspector authorizes the issuance of the certificate.