## Hoja2 (hidden)
| Tipo de adhesión | Resistencia al impacto | Desprendimiento catódico | Diámetro Tubería | Diámetro Tubería | Rendimiento teórico | Rendimiento teórico | Espesor de revestimiento | Espesor de revestimiento | Solapamiento | Solapamiento | Ancho de cinta | Ancho de cinta | Ancho Trenton | Solapamiento trenton | Solap trenton 1" yd2/100ft | Solap yd2/100ft trenton 55%" | Galones primer /100ft | Solap. 2
1 | Clasificación 1 | >= 1.5 Julios | < 6 mm de radio | 2 | 2.375 | 142.3 ft2/lb/mil (Scotchkote 323 - 3m) | 1199.589 | Enterramiento (25 mils) | 25 | 3/4" | 0.75 | 6" | 6 | 4 | 1" | 8 | 14 | 0.5 | 4 | 6
2 | Clasificación 2 | >= 3.0 Julios | < 7 mm de radio | 4 | 4.5 | 1605 mil-ft2/Galon (HBE 95 CANUSA) | 1605 | 30 mils | 30 | 1" | 1 | 9" | 9 | 4 | 55% | 17 | 28 | 1 | 6
3 |  | > 3.5 julios | < 8 mm de radio | 6 | 6.625 | 1604 mil-ft2/Galon (SPC) | 1604 | Cruce de rio (40 mils) | 40 | 1 1/4" | 1.25 | 18" | 18 | 4 |  | 26 | 42 | 1.5 | 9
4 |  |  |  | 8 | 8.625 |  |  | Aéreo (4 mils) | 4 | 1 1/2" | 1.5 |  |  | 4 |  | 35 | 56 | 2
5 |  |  |  | 10 | 10.75 |  |  | 1mil | 1 | 1 3/4" | 1.75 |  |  | 6 |  | 38 | 70 | 2.5
6 |  |  |  | 12 | 12.75 |  |  |  |  | 2" | 2 |  |  | 6 |  | 46 | 84 | 3.25
7 |  |  |  | 24 | 24 | [8 empty] | 6 |  | 54 | 98 | 3.75
8 |  |  |  | 26 | 26 | [8 empty] | 6 |  | 62 | 112 | 4.25
9 | [13 empty] | 6 |  | 69 | 126 | 4.75
10 | [13 empty] | 6 |  | 77 | 140 | 5.25
11 | [13 empty] | 6 |  | 85 | 154 | 5.75
12 | [13 empty] | 6 |  | 92 | 168 | 6.25
3m
47.7
ft2 @ 25 mils por galon (8.70 lbs)
142 ft2/(lb/mil)

## Cinta de polietileno
ANEXO 3: “CÁLCULO DE CANTIDAD DE REVESTIMIENTOS (CINTA)"
Especificaciones Técnicas
Solicitud de Cinta de Revestimiento
Descripción característica | Norma | Cinta interna | Cinta externa protección mecánica
Resistencia a la tracción: | ASTM D1000 | Min 30 lb/in. | Min 35 lb/in
Elongación: | ASTM D1000 | 100-400% | 100-500%
Adhesión a acero con líquido adhesivo: | ASTM D1000 | Min 200 oz/in
Desprendimiento catódico | ASTM G8 | 0.25 in radio
Resistividad por volumen | ASTM E257 | 2.5 xE15 ohm.cm
Velocidad de transmisión vapor de agua: | (ASTM F1249) (100°F, 100% HR) | 0.03g/100in2 /24 hr.
Resistencia aislante: | ASTM D1000 | 650 volts/mil
Resistencia eléctrica: | ASTM D 149 | 18-22 KV/mm
CANTIDAD
Diámetro tubo |  | pulgadas |  | 5
Longitud | 3280.84 | metros
Solapamiento | 1" |  |  | 2
Ancho de cinta |  | pulgadas |  | 2
Área total para revestir | 30293.34 | ft2
Cantidad Total de cinta | 364 | Square
| 182 | Rollos*
Porcentaje Residuos esperado | 45%
Cantidad de primer** | 649.92 | Litros
* 2 squares= 1 Rollo
**A 5mils de espesor
Resumen Pedido
DESCRIPCIÓN | CANTIDAD | ESPECIFICACIONES TÉCNICAS
Cinta de revestimiento de polietileno de protección mecánica de 6 pulgadas de ancho | 364 Squares (182 Rollos) | *Resistencia a la tracción: ASTM D1000 Min 35 lb/in. Elongación: ASTM D1000 100-500% Adhesión a acero con líquido adhesivo: ASTM D1000 Min 200 oz/in Desprendimiento catódico ASTM G8 0.25 in radio Resistividad por volumen ASTM E257 2.5 xE15 ohm.cm Velocidad de transmisión vapor de agua(ASTM F1249) (100°F, 100% HR) 0.03g/100in2 /24 hr. Resistencia aislante: ASTM D1000 650 volts/mil Resistencia eléctrica: ASTM D 149 18-22 KV/mm
Cinta de revestimiento de polietileno de protección anticorrosiva de 6 pulgadas de ancho | 364 Squares (182 Rollos) | *Resistencia a la tracción: ASTM D1000 Min 30 lb/in. Elongación: ASTM D1000 100-400% Adhesión a acero con líquido adhesivo: ASTM D1000 Min 200 oz/in Desprendimiento catódico ASTM G8 0.25 in radio Resistividad por volumen ASTM E257 2.5 xE15 ohm.cm Velocidad de transmisión vapor de agua(ASTM F1249) (100°F, 100% HR) 0.03g/100in2 /24 hr. Resistencia aislante: ASTM D1000 650 volts/mil Resistencia eléctrica: ASTM D 149 18-22 KV/mm
Primer | 649,92 litros

## Hoja3 (hidden)
Pipe Size | Tape Width | Sq. Yards/100 ft. |  | Gallons of Wax-Tape® Primer/100ft
1"overlap 55%overlap
2" | 4" | 8 | 14 | 0.5
4" | 4" | 17 | 28 | 1
6" | 4" | 26 | 42 | 1.5
8" | 4" | 35 | 56 | 2
10" | 6" | 38 | 70 | 2.5
12" | 6" | 46 | 84 | 3.25
14' | 6" | 54 | 98 | 3.75
16" | 6" | 62 | 112 | 4.25
18" | 6" | 69 | 126 | 4.75
20" | 6" | 77 | 140 | 5.25
22" | 6" | 85 | 154 | 5.75
24" | 6" | 92 | 168 | 6.25
poliguard
poliken
canusa
tapecoat

## Pintura epóxica
ANEXO 3: “CÁLCULO DE CANTIDAD DE REVESTIMIENTOS (PINTURA EPÓXICA)"
Especificaciones técnicas
Solicitud de pintura de revestimiento 100% sólidos
Propiedad | Método de prueba | Condiciones | Criterio de aceptación
Adhesión del revestimiento | CSA Z245.20-06 Cláusula 12.14 | 24 hr / 75 °C | Rating 1 - 3 | 1
Resistencia al impacto | CSA-Z245.20-06 Cláusula 12.12 | -30° C /1.5 julios | Sin Holidays | 1
Desprendimiento catódico | CSA-Z245.20-06 Cláusula 12.8 | 28 días, 1.5v, 65°C | 20 mm máx. radio | 2
Flexibilidad | CSA-Z245.20-06 Cláusula 12.11 | Doblado de 3° | Sin quebrarse
Cantidad
Diámetro tubo |  | pulgadas |  | 5
Longitud | 1000 | metros
Espesor revestimiento según tipo de aplicación |  |  |  | 2
Área total para revestir | 857.81 | m2
| 9233.39 | ft2
Porcentaje Residuos esperado | 30% | 30% recomendado
Cantidad de pintura epóxica | 933.88 | Litros
Resumen Pedido
Descripción | Cantidad | Especificaciones técnicas
Pintura epóxica 100% sólidos | 933,88 Litros | *Adhesión del revestimiento(CSA Z245.20-06 Cláusula 12.14) a 24 hr / 75 °C, dentro Clasificación de 1 a 3 *Resistencia al impacto (CSA-Z245.20-06 Cláusula 12.12) -30°C/1.5 Julios, Sin presentar Holidays *Desprendimiento catódico(CSA-Z245.20-06 Cláusula 12.8) en 28 días, 1.5v, 65°C, 20mm de radio máximo *Flexibilidad (CSA-Z245.20-06 Claúsula 12.11) Doblado de 3°, sin quebrarse *Temperatura de operación mayor a 60 °C

## Ceras
ANEXO 3: “CÁLCULO DE CANTIDAD DE REVESTIMIENTOS (CERAS)"
Distancia Lineal en metros |  | Diámetro externo cañería | Número de rollos de 4" Requeridos |  |  | Galones Primer
|  |  | 1" Traslape | 55% Traslape
1000 | 3280.84 | 2" | 787 | 1378 |  | 16.4042
1000 | 3280.84 | 4" | 1706 | 2789 |  | 32.8084
1000 | 3280.84 | 6" | 2592 | 4166.6668 |  | 49.2126
1000 | 3280.84 | 8" | 3478 | 5577 |  | 65.6168
Distancia Lineal en metros |  | Diámetro externo cañería | Número de rollos de 6" Requeridos |  |  | Galones Primer
|  |  | 1" Overlap | 55% Overlap
1000 | 3280.84 | 10" | 2493 | 4593 |  | 82.021
1000 | 3280.84 | 12" | 3018 | 5512 |  | 106.6273
1000 | 3280.84 | 14" | 3543 | 6430 |  | 123.0315
1000 | 3280.84 | 16" | 4068 | 7349.0816 |  | 139.4357
1000 | 3280.84 | 18" | 4528 | 8267.7168 |  | 155.8399
1000 | 3280.84 | 20" | 5052 | 9186.352 |  | 172.2441
1000 | 3280.84 | 22" | 5577 | 10104.9872 |  | 188.6483
1000 | 3280.84 | 24" | 6037 | 11023.6224 |  | 205.0525
1000 | 3280.84 | 26" | 6562 | 11942.2576 |  | 221.4567
1000 | 3280.84 | 28" | 7087 |  |  | 237.8609
1000 | 3280.84 | 30" | 7546 | 13779.528 |  | 254.2651
1000 | 3280.84 | 32" | 8071 | 14698.1632 |  | 278.8714
1000 | 3280.84 | 34" | 8596 | 15616.7984 |  | 295.2756
1000 | 3280.84 | 36" | 9055 | 16535.4336 |  | 311.6798
1000 | 3280.84 | 48" | 10958 | 19816.2736 |  | 410.105
|  |  | 1" Traslape |  | 55% Traslape
Total de cajas de tape de cera de 4" ancho |  |  | 356.7917 | o | 579.6111
Total de cajas de tape de cera de 6" ancho |  |  | 5761.9375 | o | 9678.4509
Número total de cajas de primer |  |  | 836.6142
1" Traslape
Opcional: # de cajas de 9" de ancho por 18 pies de largo de cinta de cera a ser usada en lugar de 6" de ancho | [6 empty] | 5121.722