## Hoja2 (hidden)
| Tipo de adhesión | Resistencia al impacto | Desprendimiento catódico | Diámetro Tubería | Diámetro Tubería | Rendimiento teórico | Rendimiento teórico | Espesor de revestimiento | Espesor de revestimiento | Solapamiento | Solapamiento | Ancho de cinta | Ancho de cinta | Ancho Trenton | Solapamiento trenton | Solap trenton 1" yd2/100ft | Solap yd2/100ft trenton 55%" | Galones primer /100ft | Solap. 2
1 | Clasificación 1 | >= 1.5 Julios | < 6 mm de radio | 2 | 2.375 | 142.3 ft2/lb/mil (Scotchkote 323 - 3m) | 1199.589 | Enterramiento (25 mils) | 25 | 3/4" | 0.75 | 6" | 6 | 4 | 1" | 8 | 14 | 0.5 | 4 | 6
2 | Clasificación 2 | >= 3.0 Julios | < 7 mm de radio | 4 | 4.5 | 1605 mil-ft2/Galon (HBE 95 CANUSA) | 1605 | 30 mils | 30 | 1" | 1 | 9" | 9 | 4 | 55% | 17 | 28 | 1 | #REF!
3 |  | > 3.5 julios | < 8 mm de radio | 6 | 6.625 | 1604 mil-ft2/Galon (SPC) | 1604 | Cruce de rio (40 mils) | 40 | 1 1/4" | 1.25 | 18" | 18 | 4 |  | 26 | 42 | 1.5 | #REF!
4 |  |  |  | 8 | 8.625 |  |  | Aéreo (4 mils) | 4 | 1 1/2" | 1.5 |  |  | 4 |  | 35 | 56 | 2 | #REF!
5 |  |  |  | 10 | 10.75 |  |  | 1mil | 1 | 1 3/4" | 1.75 |  |  | 6 |  | 38 | 70 | 2.5
6 |  |  |  | 12 | 12.75 |  |  |  |  | 2" | 2 |  |  | 6 |  | 46 | 84 | 3.25
7 |  |  |  | 24 | 24 | [8 empty] | 6 |  | 54 | 98 | 3.75
8 |  |  |  | 26 | 26 | [8 empty] | 6 |  | 62 | 112 | 4.25
9 | [13 empty] | 6 |  | 69 | 126 | 4.75
10 | [13 empty] | 6 |  | 77 | 140 | 5.25
11 | [13 empty] | 6 |  | 85 | 154 | 5.75
12 | [13 empty] | 6 |  | 92 | 168 | 6.25
3m
47.7
ft2 @ 25 mils por galon (8.70 lbs)
142 ft2/(lb/mil)

## Hoja3 (hidden)
Pipe Size | Tape Width | Sq. Yards/100 ft. |  | Gallons of Wax-Tape® Primer/100ft
1"overlap 55%overlap
2" | 4" | 8 | 14 | 0.5
4" | 4" | 17 | 28 | 1
6" | 4" | 26 | 42 | 1.5
8" | 4" | 35 | 56 | 2
10" | 6" | 38 | 70 | 2.5
12" | 6" | 46 | 84 | 3.25
14' | 6" | 54 | 98 | 3.75
16" | 6" | 62 | 112 | 4.25
18" | 6" | 69 | 126 | 4.75
20" | 6" | 77 | 140 | 5.25
22" | 6" | 85 | 154 | 5.75
24" | 6" | 92 | 168 | 6.25
poliguard
poliken
canusa
tapecoat

## Pintura epóxica
ANEXO 3: “CÁLCULO DE CANTIDAD DE REVESTIMIENTOS (PINTURA EPÓXICA)"
Especificaciones técnicas
Solicitud de pintura de revestimiento 100% sólidos
Propiedad | Método de prueba | Condiciones | Criterio de aceptación
Adhesión del revestimiento | CSA Z245.20-06 Cláusula 12.14 | 24 hr / 75 °C | Rating 1 - 3 | 1
Resistencia al impacto | CSA-Z245.20-06 Cláusula 12.12 | -30° C /1.5 julios | Sin Holidays | 1
Desprendimiento catódico | CSA-Z245.20-06 Cláusula 12.8 | 28 días, 1.5v, 65°C | 20 mm máx. radio | 2
Flexibilidad | CSA-Z245.20-06 Cláusula 12.11 | Doblado de 3° | Sin quebrarse
Cantidad
Diámetro tubo |  | pulgadas |  | 5
Longitud | 1000 | metros
Espesor revestimiento según tipo de aplicación |  |  |  | 2
Área total para revestir | 857.81 | m2
| 9233.39 | ft2
Porcentaje Residuos esperado | 30% | 30% recomendado
Cantidad de pintura epóxica | 933.88 | Litros
Resumen Pedido
Descripción | Cantidad | Especificaciones técnicas
Pintura epóxica 100% sólidos | 933,88 Litros | *Adhesión del revestimiento(CSA Z245.20-06 Cláusula 12.14) a 24 hr / 75 °C, dentro Clasificación de 1 a 3 *Resistencia al impacto (CSA-Z245.20-06 Cláusula 12.12) -30°C/1.5 Julios, Sin presentar Holidays *Desprendimiento catódico(CSA-Z245.20-06 Cláusula 12.8) en 28 días, 1.5v, 65°C, 20mm de radio máximo *Flexibilidad (CSA-Z245.20-06 Claúsula 12.11) Doblado de 3°, sin quebrarse *Temperatura de operación mayor a 60 °C