## PRECIO REFERENCIAL
ESPECIFICACIONES TÉCNICA DE: CABLE Y ACCESORIOS DE CABLE
ITEM 1 | DESCRIPCIÓN | UN. | CANTIDAD
1 | CABLE DE ACERO(1/2") 13mm 6X36 W.S.+1 | MT. | 500
2 | CONSTRUCCION DEL CABLE 6x36 W.S.+1
3 | ALMA DE ACERO
4 | LUBRICADO
5 | NORMA DE FABRICACIÓN ABNT ISO 2408
6 | CERTIFICADO DE CALIDAD
7 | CARGA DE ROTURA MINIMA 11800,00 DECANEWTON
8 | FACTOR DE CARGA DE ROTURA 0,690000 Kg/m
9 | CARACTERISTICAS DEL ALAMBRE: RESISTENCIA A LA TRACCIÓN NOMINAL: 200 DECANEWTON/mm2; CANTIDAD DE TORSIONES: MINIMA 50
ITEM 2 | DESCRIPCIÓN | UN. | CANTIDAD
1 | CABLE DE ACERO(3/4") 19mm 6X36 W.S.+1 | MT. | 500
2 | CONSTRUCCION DEL CABLE 6x36 W.S.+1
3 | ALMA DE ACERO
4 | LUBRICADO
5 | NORMA DE FABRICACIÓN ABNT ISO 2408
6 | CERTIFICADO DE CALIDAD
7 | CARGA DE ROTURA MINIMA 25200,00 DECANEWTON
8 | FACTOR DE CARGA DE ROTURA 1,480000 Kg/m
9 | CARACTERISTICAS DEL ALAMBRE: RESISTENCIA A LA TRACCIÓN NOMINAL: 200 DECANEWTON/mm2; CANTIDAD DE TORSIONES: MINIMA 23
ITEM 3 | DESCRIPCIÓN | UN. | CANTIDAD
1 | CABLE DE ACERO(1") 25,400mm 6X19 W.S.+1 | MT. | 400
2 | CONSTRUCCION DEL CABLE 6x19 W.S.+1
3 | ALMA DE ACERO
4 | LUBRICADO
5 | NORMA DE FABRICACIÓN API 9A
6 | CERTIFICADO DE CALIDAD
7 | CARGA DE ROTURA MINIMA 46000,00 DECANEWTON
8 | FACTOR DE CARGA DE ROTURA 2,750000 Kg/m
9 | CARACTERISTICAS DEL ALAMBRE: RESISTENCIA A LA TRACCIÓN NOMINAL: 196 DECANEWTON/mm2; CANTIDAD DE TORSIONES: MINIMA 26
ITEM 4 | DESCRIPCIÓN | UN. | CANTIDAD
1 | GRAMPA G-450 PARA CABLE DE 3/4" | PZA. | 80
2 | Acero Galvanizado por inmersion en caliente
3 | Norma ASME B30.26
ITEM 5 | DESCRIPCIÓN | UN. | CANTIDAD
1 | GRAMPA G-450 PARA CABLE DE 1/2" | PZA. | 60
2 | Acero Galvanizado por inmersion en caliente
3 | Norma ASME B30.26
ITEM 6 | DESCRIPCIÓN | UN. | CANTIDAD
1 | GUARDA CABO G-414 DE 1" | PZA. | 4
2 | Acero Galvanizado por inmersion en caliente
3 | Especificación FF-T-276b TIPO III
ITEM 7 | DESCRIPCIÓN | UN. | CANTIDAD
1 | GUARDA CABO G-414 DE 3/4" | PZA. | 10
2 | Acero Galvanizado por inmersion en caliente
3 | Especificación FF-T-276b TIPO III
ITEM 8 | DESCRIPCIÓN | UN. | CANTIDAD
1 | GUARDA CABO G-414 DE 1/2" | PZA. | 20
2 | Acero Galvanizado por inmersion en caliente
3 | Especificación FF-T-276b TIPO III
ITEM 9 | DESCRIPCIÓN | UN. | CANTIDAD
1 | TENSOR QUIJADA Y QUIJADA HG-228 DE 1-1/4" X 18" | PZA. | 2
2 | Norma ASME B30.26
3 | Acero Galvanizado por inmersion en caliente
4 | CARGA LIMITE DE TRABAJO 15200 libra
ITEM 10 | DESCRIPCIÓN | UN. | CANTIDAD
1 | TENSOR QUIJADA Y QUIJADA HG-228 DE 3/4" X 6" | PZA. | 2
2 | Norma ASME B30.26
3 | Acero Galvanizado por inmersion en caliente
4 | CARGA LIMITE DE TRABAJO 5200 libra
ITEM 11 | DESCRIPCIÓN | UN. | CANTIDAD
1 | TENSOR QUIJADA Y QUIJADA HG-228 DE 1/2" X 9" | PZA. | 2
2 | Norma ASME B30.26
3 | Acero Galvanizado por inmersion en caliente
4 | CARGA LIMITE DE TRABAJO 2200 libra