## Matriz de Evaluación
MATRIZ DE EVALUACIÓN TECNICA LICITACIÓN N°:
SERVICIO: PROVISIÓN DE REVESTIMIENTO EXTERNO PARA DUCTO ENTERRADO DE 24"
PROYECTO: AMPLIACIÓN CRUCE GSCY - RIO GRANDE
PROPONENTE:
1. | El sistema de protección anticorrosivo viscoelástico semi solido a base de polipropileno atáctico (VISCOWRAP ST) y cinta de polietileno de alta densidad resistente a los rayos UV (VISCOTAQ™ PE OUTERWRAP) para tuberías enterradas y aéreas suministrado bajo estas especificaciones técnicas, deberá contar con un certificado de cumplimiento de las pruebas de aceptación.
ITEM | PRUEBAS DE ACEPTACIÓN | CRITERIO DE ACEPTACIÓN | MÉTODO DE PRUEBA | EVALUACIÓN
|  |  |  | CUMPLE | NO CUMPLE
1.1 | POLIMERO EN SU MATRIZ | MIN. 50% | Se debe presentar un certificado emitido por el fabricante
1.2 | RELLENO EN SU MATRIZ | MAX. 50% | Se debe presentar un certificado emitido por el fabricante
1.3 | ESTADO DEL MATERIAL | SEMISOLIDO | Se debe presentar un certificado emitido por el fabricante
1.4 | DENSIDAD/ GRAVEDAD ESPECIFICA 23°C/73°F | 1.1 – 1.3 | Se debe presentar un ensayo de acuerdo a la norma ISO 1183-1 (2012) Method B - emitido por un laboratorio Independiente.
1.5 | PUNTO DE ABLANDAMIENTO | > 130 C° | Se debe presentar un ensayo de acuerdo a la norma ISO 11357-2 / ISO 11357-3- emitido por un laboratorio Independiente.
ITEM | CARACTERÍSTICAS TÉCNICAS | CINTA DE PROTECCIÓN ANTICORROSIVA | CINTA DE PROTECCIÓN MECÁNICA | EVALUACIÓN
|  |  |  | CUMPLE | NO CUMPLE
1.6 | PREPARACION SUPERFICIAL REQUERIDA | SP2 (LIMPIEZA CON HERRAMIENTAS MANUALES)
1.7 | CAPACIDAD DE RELLENAR ESPACIOS VACIOS (PITTING) | EXCELENTE
1.8 | RESISTENCIA A LOS RAYOS UV - ASTM D4587, 1000 Hours | EXCELENTE - ESCALA 10
1.9 | IMPERMEABLE A LA HUMEDAD & GASES | EXCELENTE
1.10 | RANGO DE APLICACIÓN | -45°C -70° C | -40°C -85 °C
1.11 | ESPESOR DE LA CINTA ISO 4593:199E | >70 mils | 15 mils
1.12 | ABSORCION DE AGUA ISO 62/ ASTM D570-98 | <0.03% | <0.3 wt%
1.13 | RESISTENCIA AL IMPACTO ISO 21809 -3 / EN 12068 | >15J (InmediatO) | >15J (Inmediato)
CANTIDAD REQUERIDA DEL REVESTIMIENTO (VISCOWRAP ST) & (VISCOTAQ™ PE OUTERWRAP) |  |  |  | EVALUACIÓN
ITEM | MATERIAL | UNIDAD | CANTIDAD | CUMPLE | NO CUMPLE
1.14 | Cinta viscoelástica semisólida a base de Polipropileno Atáctico con protección UV (VISCOWRAP ST) Medida: 2’’ x 33’ | Rollo | 12
1.15 | Cinta viscoelástica semisólida a base de Polipropileno Atáctico con protección UV (VISCOWRAP ST) Medida: 8’’ x 33’ | Rollo | 40
1.16 | Cinta viscoelástica semisólida a base de Polipropileno Atáctico con protección UV (VISCOWRAP ST) Medida: 16’’ x 33’ | Rollo | 45
1.17 | Cinta de Polietileno de Alta Densidad con protección UV (VISCOTAQ™ PE OUTERWRAP) Medida: 6’’ x 100’ | Rollo | 108
2. | PREMCOTE GLASS OUTERWRAP es una envoltura de tela de fibra de vidrio con una resina de poliuretano alifático activada por agua. Tiene un excelente rendimiento contra la abrasión, las hendiduras y los impactos para proteger los revestimientos anticorrosivos de Premier Coatings durante y después de la instalación en muchas aplicaciones de construcción.
ITEM | CARACTERÍSTICAS TÉCNICAS | CINTA DE PROTECCIÓN ANTICORROSIVA | CINTA DE PROTECCIÓN MECÁNICA | EVALUACIÓN
|  |  |  | CUMPLE | NO CUMPLE
2.1 | PREPARACION SUPERFICIAL REQUERIDA | SP2 (LIMPIEZA CON HERRAMIENTAS MANUALES) O SP3 (LIMPIEZA CON HERRAMIENTAS ELECTRICAS)
2.2 | CAPACIDAD DE RELLENAR ESPACIOS VACIOS (PITTING) | EXCELENTE
2.3 | RESISTENCIA A LOS RAYOS UV - ASTM D4587, 1000 Hours | EXCELENTE - ESCALA 10
2.4 | IMPERMEABLE A LA HUMEDAD & GASES | EXCELENTE
2.5 |  | Ingles | Metrica
2.6 | TEMPERATURA MAXIMA DE SERVICIO | 350° F | 177 °C
2.7 | ESPESOR DE LA CINTA ISO 4593:199E | 11 mils | 0.28 milimetros
2.8 | RESISTENCIA AL IMPACTO ISO 21809 -3 / EN 12068 | >167Julios)
2.9 | RESISTENCIA A LA FLEXION (ASTM D79)0 | 16,100 psi | 113,200 Kgs/mm2
2.10 | RESISTENCIA A LA TRACCION (ASTM D638) | 24,900 psi | 175,071 kgs/mm2
2.11 | RESISTENCIA A LA COMPRESION (ASTM D695-77) | 26,600 psi | 187,024 kgs/mm2
2.12 | RIGIDEZ DIELECTRICA | 16,060 volts | 16,060 volts
CANTIDAD REQUERIDA DEL REVESTIMIENTO (PREMCOUTE GLASS OUTERWRAP) |  |  |  | EVALUACIÓN
ITEM | MATERIAL | UNIDAD | CANTIDAD | CUMPLE | NO CUMPLE
2.13 | Envoltura de fibra de vidrioimpregnada con una resina activada por agua (PREMCOUTE GLASS OUTERWRAP) Medida: 8’’ x 40’ | Rollo | 6
3 | Experiencia como proveedor de Materiales Anticorrosivo y Protección Mecánica | Demostrar la provisión en Bolivia. Presentar la factura de compra del producto y nota de entrega al cliente de cinco (5) órdenes de compra ejecutadas, según lo indicado en la especificación técnica de esta licitación.
4 | Plazo de entrega | 20 días calendario
5 | Lugar de entrega | Entregado y descargado en almacenes de YPFB TRANSPORTE S.A. de la Ciudad de Santa Cruz de la Sierra, Km 7 1/2 doble Vía la Guardia
CONCLUSIÓN DE LA EVALUACIÓN (CUMPLE / NO CUMPLE)

## Hoja2 (hidden)
ÍTEM | DESCRIPCIÓN | ESPECIFICACIÓN | DIÁMETRO (Pulg) | ESPESOR (Pulg) | CON/SIN REVESTIMIENTO | LONGITUD POR DISEÑO | LONGITUD REQUERIDA | UNIDAD
1 | CAÑERÍA CON COSTURA | API 5L Gr. X52M PSL2 | 10" | 0.250" | CON REVESTIMIENTO | 19426 | 21369 | METROS
2 | CAÑERÍA CON COSTURA | API 5L Gr. X52M PSL2 | 10" | 0.307" | CON REVESTIMIENTO | 1479 | 1627 | METROS
[6 empty] | 20905 | 22996