## Anexo E-2
MATRIZ DE EVALUACIÓN TÉCNICA
ITEM | CÓDIGO INTERNO | DESCRIPCION CARACTERISTICA DE CINTAS DE REVESTIMIENTO | NORMA | REVESTIMIENTO PROTECCION ANTICORROSIVO | REVESTIMIENTO PROTECCIÓN MECANICA | UNIDAD | CANTIDAD | CUMPLE | NO CUMPLE
1 | 17003395 | REVESTIMIENTO VISCOELASTICO PROTECCION ANTICORROSIVO, ANCHO DE LA CINTA 2" x LONGITUD DEL ROLLO 10 METROS |  |  |  | UNIDAD | 12
2 | 17003418 | REVESTIMIENTO VISCOELASTICO PROTECCION ANTICORROSIVO, ANCHO DE LA CINTA 8" x LONGITUD DEL ROLLO 10 METROS |  |  |  | UNIDAD | 40
3 | 17003396 | REVESTIMIENTO VISCOELASTICO PROTECCION ANTICORROSIVO, ANCHO DE LA CINTA 16" x LONGITUD DEL ROLLO 10 METROS |  |  |  | UNIDAD | 45
4 | 17003336 | REVESTIMIENTO VISCOELASTICO PROTECCION MECANICO, ANCHO DE LA CINTA 6" x LONGITUD DEL ROLLO 30,5 METROS |  |  |  | UNIDAD | 108
5 | 17003419 | REVESTIMIENTO DE TELA DE FIBRA DE VIDRIO, ANCHO DE LA CINTA 8" x LONGITUD DEL ROLLO 12 METROS |  |  |  | UNIDAD | 6
POLIMERO EN SU MATRIZ |  |  |  | mínimo 38%, entregar certificado emitido por el fabricante
ESTADO DEL MATERIAL |  |  |  | semisolido o viscoso, entregar certificado emitido por el fabricante
COMPATIBLE |  |  |  | acero al carbono, entregar certificado emitido por el fabricante
PREPARACION MINIMA DE LA SUPERFICIE |  |  |  | SP2, ST2 o equivalente
ESPESOR |  |  |  | mayor a 1.7 mm | mayor a 0.37 mm
DENSIDAD / GRAVEDAD ESPECIFICA A 23°C |  |  | ISO 1183-1 (2012) | 1.1 a 1.5
TEMPERATURA DE OPERACIÓN DEL REVESTIMIENTO |  |  |  | -45 a +70 °C | desde -30 hasta +70°C
RESISTENCIA AL IMPACTO DEL SISTEMA: 15J |  |  | ISO 21809-3 anexo"D"
TIEMPO Y CONDICION DE ENTREGA |  |  |  | VALORES |  |  |  | CUMPLE | NO CUMPLE
GARANTÍA DE BUENA CALIDAD |  |  |  | Presentar certificado de garantía de buena calidad
TIEMPO DE ENTREGA |  |  |  | 20 dias calendario
CONDICION DE ENTREGA DEL MATERIAL |  |  |  | Entregado y descargado en almacenes de YPFB TRANSPORTE S.A. de la Ciudad de Santa Cruz de la Sierra, Km 7 1/2 doble Vía la Guardia