## Hoja1
ESPECIFICACIÓN TÉCNICA "PINTURA EPÓXICA DE REVESTIMIENTO 100% SOLIDO PARA CAÑERIA ENTERRADA"
ITEM | PRUEBA | CRITERIO DE ACEPTACIÓN | MÉTODO DE PRUEBA | UNIDAD | CANTIDAD
1 | Pintura epóxica de revestimiento 100% solido |  |  | LITRO | 4300
| 24 h desprendimiento catódico a 65°C | 6.5 mm de radio máximo | CSA Z245.20, Cláusula 12.8
| 28 d desprendimiento catódico a 20°C | 8.5 mm de radio máximo | CSA Z245.20, Cláusula 12.8
| 28 d desprendimiento catódico a la máxima temperatura de operación indicada en las especificaciones del fabricante | 10 mm de radio máximo | CSA Z245.20, Cláusula 12.8
| 0.75° de Flexibilidad | Sin grietas | CSA Z245.20, Cláusula 12.11
| Resistencia al impacto de 1.5 J | Sin holidays | CSA Z245.20, Cláusula 12.12**
| Adhesión al acero sustrato | Min 2000 psi | ASTM D4541
| Garantía de buena calidad | Presentar certificado de garantía mínimo de 12 meses | Certificado de garantía
| Certificado del fabricante de la dosificación del producto | Presentar certificado | Certificado
| Tamaño de envase del produto | Parte A: Entre 1 L a 3 L Parte B: Entre 0,5 L a 1,5 L | Litros (L)