## FORMULARIO
FO.040 R4
HOJA DE REPARACIÓN DE ANOMALÍAS
Ducto: | [17 empty] | Codigo Reparación: | RA-XXXX
Tramo:
Diámetro: | [5 empty] | Pulgadas.
CARACTERÍSTICAS DE LA ANOMALÍA EN TUBERÍA
Tipo : |  | Pérdida de metal - corrosión
Orientación : |  |  | 6:20
Longitud axial : |  |  |  | 80 | [5 empty] | mm
Ancho: |  | 220 | [7 empty] | mm
Profundidad: |  |  | 85 | [6 empty] | % WT
N° Soldadura aguas arriba: | [5 empty] | 4080
Dist. Sold. aguas arriba a Anomalía: | [7 empty] | 5670 |  | mm
Factor ERF : |  |  |  | No Aplica
Espesor de pared nominal : | [6 empty] | 9.53 |  |  | mm
Distancia absoluta: |  |  |  |  | 4154.22 |  |  |  |  | m
Comentarios :
CARACTERÍSTICAS DE LA ANOMALÍA EN REVESTIMIENTO
Kp:
Porcentaje IR:
Categoría:
Tipo de defecto : |  |  |  |  | Puntual |  |  | Continuo
ANOMALÍA EN TUBERÍA - MEDIDA EN CAMPO
Tipo :
Orientación : |  |  |  |  | hh:mm
Longitud axial : | [5 empty] | mm
Ancho: | [5 empty] | mm
Profundidad: | [5 empty] | mm |  | 0 |  | pulg.
Espesor prom. de tubería sin corrosión | [7 empty] | 0.25 |  | pulg.
Profundidad de pérdida de metal %: | [7 empty] | 0 |  | % WT
Kp Topogen para la anomalía
ERF CALCULADO:
Observaciones:
ANOMALÍA EN REVESTIMIENTO - MEDIDA EN CAMPO
Dimensión de falla:
Longitud Axial : | [5 empty] | cm
Ancho: | [5 empty] | cm
Comentarios :
INFORME DE ESTUDIO DEL REVESTIMIENTO Y DEL MEDIO
Tipo de suelo: | [12 empty] | Potencial de protección catódica : | [6 empty] | mV
Tipo de revestimiento:
Adherencia del revestimiento | [6 empty] | Si |  |  | No
Profundidad de la tubería: | [11 empty] | m
Nivel Freático:
Alto: Nivel Freático a menos de 1m
Medio: Nivel freático a más de 1m pero menos de 3m
Bajo: Nivel freático a más de 3m y menos de 10m
Muy bajo: Nivel freático a más de 10 m
INFORME DE LA REPARACIÓN DE LA TUBERÍA | [16 empty] | Fecha Inicio:
Fecha Finalización:
Tipo de reparación:
Material de la reparación:
| Espesor de la reparación: | [7 empty] | pulg
| Longitud: | [5 empty] | m
Tipo de certificación del material de reparación:
| En caso de remoción se visualizó corrosión interna: | [10 empty] | Si | No
| Progresiva de Inicio de la Reparación | [10 empty] | kp |  |  | Longitud | 0 |  |  |  | ml
| Distancia de costura aguas arriba a inicio de reparación: | [12 empty] | ml
INFORME DE LA REPARACIÓN DEL REVESTIMIENTO
Tipo de revestimiento utilizado para la reparación:
[11 empty] | kp inicio |  |  |  | Longitud |  |  |  |  | ml
Numero de OT de la reparación
Comentarios :
Firmas:
|  | Nombre Supervisor: | [11 empty] | Nombre:
|  | Fecha: | [11 empty] | Fecha:
|  | YPFB Transporte S.A. | [11 empty] | CONTRATISTA ………………………………
FOTOGRAFÍA DE LA ANOMALÍA
FOTOGRAFÍA DE LA ANOMALÍA
Note on Z5: jhurtado: RA - Reparación anomalía RR - Reparación de revestimiento. Este codigo es insertado por el departamento de Integridad de Ductos
Note on M69: Jose Luis Auza: Sin adherencia, cuando el revestimiento se desprende sin ninguna resistencia
Note on F82: jhurtado: Remoción Refuerzo tipo A Refuerzo tipo B Clamp Amolado (fisuras y acumuladores de tensión) Recoating Liner Refuerzo Compuesto
Note on G83: jhurtado: API 5L 42 API 5L 52 Grado B
Note on L86: jhurtado: Material con PH Certificado de fábrica (clamps)
Note on D100: Jose Luis Auza:

## Cálculos B31g
Mantenimiento de Líneas
| Introducción de datos | [11 empty] | Table to Determine UTS and Modulus
| Diámetro de tubería |  |  | 10.75 | Pulgadas
| Espesor de pared (t) |  |  | 0.25 | Pulgadas | [7 empty] | Grade | Yield (psi) | UTS (psi) | Modulus
| Tensión de fluencia(SMYS) |  |  | 42000 | psi | [10 empty] | Before yield | After yield
| Profundidad del defecto |  |  | 0.02 | Pulgadas | [7 empty] | A | 30000 | 48000 | 30000000 | 900000
| Longitud del defecto |  |  | 2.756 | Pulgadas | [7 empty] | B | 35000 | 60000 | 30000000 | 1250000
| Presión de operación (MOP) |  |  | 800 | psi | [7 empty] | X42 | 42000 | 60000 | 30000000 | 900000
| Factor de diseño (DF) |  |  | 0.72 | [8 empty] | X46 | 46000 | 63000 | 30000000 | 850000
| Factor deTemperatura (TF) |  |  | 1 | [8 empty] | X52 | 52000 | 66000 | 30000000 | 700000
| Pipe Joint Factor (JF) |  |  | 1 | [8 empty] | X56 | 56000 | 71000 | 30000000 | 750000
[13 empty] | X60 | 60000 | 75000 | 30000000 | 750000
| Mensajes de salida | [11 empty] | X65 | 65000 | 77000 | 30000000 | 600000
[13 empty] | X70 | 70000 | 82000 | 30000000 | 600000
| Factor estimado de reparación |  |  | 0.9319117 | (ERF) | [7 empty] | X80 | 80000 | 90000 | 30000000 | 500000
| % pared de profundidad defecto |  |  | 8%
| Presión de diseño (MAOP or P) |  |  | 1406.512 | psi
| Presión de operación segura (P') |  |  | 1406.512 | psi
Defecto es menor que el 10% de pared, no requiere reparación.
Máxima longitud y profundidad de ASME B31G.
| Con una longitud de corrosión de |  |  | 2.756 | pulgadas y un MOP de |  | 800 | max Profundidad es | 0.2 | puldagas. | con A= | 1.501262
| Con una profundidad de corrosión de |  |  | 0.02 | pulgadas y un MOP de |  | 800 | max longitud es | Infinito | puldagas. | con A= | 5
No se necesita reparación
Cell Validation Information.
|  | Pipe Diameters | wt. | SMYS | Design Factor | Temp. | Joint Factor
|  | 4.5 | 0.109 | 30000 | 0.8 | 1 | 1
|  | 6.625 | 0.125 | 35000 | 0.72 | 0.97 | 0.8
|  | 8.625 | 0.141 | 42000 | 0.6 | 0.93 | 0.6
|  | 10.75 | 0.156 | 52000 | 0.5 | 0.9
|  | 12.75 | 0.188 | 56000 | 0.4 | 0.87
|  | 14 | 0.203 | 60000
|  | 16 | 0.219 | 65000
|  | 18 | 0.25 | 70000
|  | 20 | 0.281 | 72000
|  | 22 | 0.312 | 75000
|  | 24 | 0.344 | 80000
|  | 26 | 0.375 | 85000
|  | 28 | 0.406
|  | 30 | 0.432
|  | 32 | 0.438
|  | 34 | 0.469
|  | 36 | 0.5
|  | 38 | 0.562
|  | 40 | 0.625
|  | 42 | 0.688
|  | 48 | 0.719
|  | 56 | 0.75
0.812
0.864
0.875
0.938
1
Note on C2: Introducción de datos El supervisor debe introducir datos del defecto y de la tubería. La Presión de diseño, presión segura, la profundidad y el largo permitidas para el defecto son calculadas con ASME B31G.
Note on F3: Diámetros Nominal Actual ( Pulgadas ) 4 4.5 6 6.63 8 8.63 10 10.75 12 12.75
Note on F9: Factor Diseño Líquidos .72 Gases Clase 1 .72 Clase 2 .6 Clase 3 .5 Clase 4 .4
Note on F10: Factor Temperatura <121 °C 1 121 - 149 C .97 149 - 177 C .93 177 - 204 C .90 204 - 232 C .87
Note on F11: Pipe Joint Factor Sin costura..……….…...1 Soldadura ERW………...1 Soldad. descarga eléctrica…..1 Soldad. Arco Sumergido….....1 Furnace Lap Weld…......... 0.8 Furnace Butt Weld…………..0.6 Soldad. Fusión eléctrica.....0.8
Note on F17: Presion de diseño de B31G P=((2*SMYS*t)/Dia.)*DF
Note on F18: Presión segura Del cálculo B31G

## Calculo ERF (hidden)
Calculo Factor de Reparacion según ASME B31G
Presión de diseño para tubos de acero o el espesor nominal que define la presión de diseño
D = | 10.75 | Diámetro Externo nominal del tubo pulgadas
t = | 0.25 | Espesor nominal del ducto pulgadas | FORMULAS PARA TRANSFORMAR DE:
S = | 42000 | SMYS (tensión de fluencia del caño) | mm | a | pulgadas
|  |  | 70 | 0.0393701 | 2.755907
L = | 2.755907 | Longitud axial donde se tiene falla con perdida de metal en pulgadas | pulgadas | a | mm
d = | 0.02 | Perdida de metal con mayor profundidad en pulgadas | 2.8 | 25.4 | 71.12
% = | 8 | PORCENTAJE DE PERDIDA DE METAL
Q= | 0.05333333 |  | LECTURAS DEL MEDIDOR DE PITTINGS
G= | 1.501211 |  | pulg | pulg | mm
P´= | FALSE | Presión calculada de acuerdo al ASME B31, para G>4,0 | 1/64 | 0.01562 | 0.39687
P´= | 1423.39 |  | 1/32 | 0.03125 | 0.77374
|  |  | 3/64 | 0.046875 | 1.19061
P´= | 1509.273 | Presión calculada de acuerdo al ASME B31, para G (< o = 4,0) | 1/16 | 0.0625 | 1.58748
P´= | 1509.273 |  | 5/64 | 0.078125 | 1.98435
|  |  | 3/32 | 0.09375 | 2.38123
Pi= | 1406.512 | Presión interna de diseño | 7/64 | 0.109375 | 2.77809
|  |  | 1/8 | 0.125 | 3.17497
|  |  | 9/64 | 0.140625 | 3.57183
F= | 0.72 | factor de diseño basado en el espesor de pared nominal | 5/32 | 0.15625 | 3.96871
E= | 1 | factor de soldadura de una junta | 11/64 | 0.171875 | 4.36557
T= | 1 | factor | 3/16 | 0,1875 | 4.76245
|  |  | 13/64 | 0.203125 | 5.15931
|  |  | 7/32 | 0.21875 | 5.5562
ERF |  | Factor estimado de reparación, para G>4.0 | 15/64 | 0.234375 | 5.95305
ERF | 0.9319134 | Factor estimado de reparación, para G<= 4.0 | 1/4 | 0,250 | 6.34994
NOTA: Insertar información en las celdas marcadas con

## depht vs lenght (hidden)
|  |  |  | Pipe Diameter |  | 24 | inches
|  |  |  | Wall Thickness |  | 0.281 | inches
Calculation for Depth vs. Length Plot
From input page: |  |  | Diameter (D) | 24 | Radius | 12
|  |  | Wall thickness (t) | 0.281
|  |  | Defect depth (d) | 0.08
[8 empty] | Calculated |  | Calculated | [8 empty] | d/t= | Diseño grafica
Calculate d/t |  | 0.2846975 |  | Profundidad | d/t | 1.1*d/t-.15 | B | Length | Length | B | B^2+1 | a | b | c | b^2 | 4*a*c | b^2-4*a*c | (b^2-4*a*c)^.5 | (-b+-(b^2-4ac)^.5)/2a | d | t
[12 empty] | K*1.21-1 | 0.33*K
Calculate B |  | B=(((d/t)/(1.1*d/t-.15))^2-1)^.5 | [7 empty] | L/((D*t)^0.5*1.12) | K
|  |  |  | 0.01 | 0.04 | -0.106 | 4 | 7.344331 | 0.5 | 0.2723189 | 1.074158 | 0.2997307 | -0.354472 | 0.02416855 | 0.1256504 | 0.02897622 | 0.09667418 | 0.3109247 | 1.109991 | 0.2 | 0.25
| d/t | 0.2 |  | 0.02 | 0.08 | -0.062 | 4 | 7.344331 | 1 | 0.5446378 | 1.29663 | 0.5689226 | -0.427888 | 0.02917418 | 0.1830881 | 0.06639141 | 0.1166967 | 0.341609 | 0.6762756 | 0.1690689 | 0.25
| 1.1*d.t | 0.22 |  | 0.03 | 0.12 | -0.018 | 4 | 7.344331 | 1.5 | 0.8169566 | 1.667418 | 1.017576 | -0.550248 | 0.03751691 | 0.3027728 | 0.1527052 | 0.1500676 | 0.3873856 | 0.4607192 | 0.1151798 | 0.25
| 1.1*d/t-.15 | 0.07 |  | 0.04 | 0.16 | 0.026 | 4 | 7.344331 | 2 | 1.089276 | 2.186521 | 1.645691 | -0.721552 | 0.04919673 | 0.5206372 | 0.3238503 | 0.1967869 | 0.4436067 | 0.354003 | 0.08850074 | 0.25
| (d/t)/1.1*d/t-.15 | 2.857143 |  | 0.05 | 0.2 | 0.07 | 2.676428 | 4.914143 | 2.5 | 1.361594 | 2.853939 | 2.453266 | -0.9418 | 0.06421363 | 0.8869872 | 0.6301326 | 0.2568545 | 0.5068082 | 0.2952407 | 0.07381017 | 0.25
| ((d/t)/1.1*d/t-.15)^2 | 8.163265 |  | 0.06 | 0.24 | 0.114 | 1.852602 | 3.40153 | 3 | 1.633913 | 3.669673 | 3.440304 | -1.210992 | 0.08256763 | 1.466501 | 1.136231 | 0.3302705 | 0.5746917 | 0.2595241 | 0.06488103 | 0.25
| (((d/t)/1.1*d/t-.15)^2)-1 | 7.163265 |  | 0.07 | 0.28 | 0.158 | 1.463052 | 2.686285 | 3.5 | 1.906232 | 4.633721 | 4.606802 | -1.529128 | 0.1042587 | 2.338232 | 1.921197 | 0.4170349 | 0.6457824 | 0.2360542 | 0.05901356 | 0.25
B | ((((d/t)/1.1*d/t-.15)^2)-1)^.5 | 2.676428 |  | 0.08 | 0.32 | 0.202 | 1.228641 | 2.255886 | 4 | 2.178551 | 5.746084 | 5.952762 | -1.896208 | 0.1292869 | 3.595604 | 3.078457 | 0.5171476 | 0.7191298 | 0.2196743 | 0.05491857 | 0.25
|  |  |  | 0.09 | 0.36 | 0.246 | 1.068449 | 1.96176 | 4.5 | 2.45087 | 7.006763 | 7.478183 | -2.312232 | 0.1576522 | 5.346416 | 4.715807 | 0.6306087 | 0.7941087 | 0.2076935 | 0.05192338 | 0.25
|  |  |  | 0.1 | 0.4 | 0.29 | 0.9499984 | 1.744276 | 5 | 2.723189 | 8.415757 | 9.183066 | -2.7772 | 0.1893545 | 7.712839 | 6.955421 | 0.7574181 | 0.8702977 | 0.1985991 | 0.04964978 | 0.25
|  |  |  | 0.11 | 0.44 | 0.334 | 0.8575845 | 1.574596 | 5.5 | 2.995508 | 9.973066 | 11.06741 | -3.291112 | 0.224394 | 10.83142 | 9.933841 | 0.8975759 | 0.9474048 | 0.1914864 | 0.0478716 | 0.25
|  |  |  | 0.12 | 0.48 | 0.378 | 0.7826218 | 1.436958 | 6 | 3.267827 | 11.67869 | 13.13121 | -3.853968 | 0.2627705 | 14.85307 | 13.80199 | 1.051082 | 1.025223 | 0.185786 | 0.04644649 | 0.25
|  |  |  | 0.13 | 0.52 | 0.422 | 0.7199893 | 1.32196 | 6.5 | 3.540145 | 13.53263 | 15.37448 | -4.465768 | 0.3044842 | 19.94308 | 18.72514 | 1.217937 | 1.103602 | 0.1811238 | 0.04528095 | 0.25
|  |  |  | 0.14 | 0.56 | 0.466 | 0.6664256 | 1.223613 | 7 | 3.812464 | 15.53488 | 17.79721 | -5.126512 | 0.3495349 | 26.28112 | 24.88298 | 1.39814 | 1.18243 | 0.1772452 | 0.04431131 | 0.25
|  |  |  | 0.15 | 0.6 | 0.51 | 0.6197443 | 1.137902 | 7.5 | 4 | 17 | 19.57 | -5.61 | 0.3825 | 31.4721 | 29.9421 | 1.53 | 1.236932 | 0.1749344 | 0.0437336 | 0.25
|  |  |  | 0.16 | 0.64 | 0.554 | 0.5784178 | 1.062023 | 8 | 4 | 17 | 19.57 | -5.61 | 0.3825 | 31.4721 | 29.9421 | 1.53 | 1.236932 | 0.1749344 | 0.0437336 | 0.25
|  |  |  | 0.17 | 0.68 | 0.598 | 0.5413413 | 0.9939475 | 8.5 | 4 | 17 | 19.57 | -5.61 | 0.3825 | 31.4721 | 29.9421 | 1.53 | 1.236932 | 0.1749344 | 0.0437336 | 0.25
|  |  |  | 0.18 | 0.72 | 0.642 | 0.5076926 | 0.9321656 | 9 | 4 | 17 | 19.57 | -5.61 | 0.3825 | 31.4721 | 29.9421 | 1.53 | 1.236932 | 0.1749344 | 0.0437336 | 0.25
|  |  |  | 0.19 | 0.76 | 0.686 | 0.4768435 | 0.8755242 | 9.5 | 4 | 17 | 19.57 | -5.61 | 0.3825 | 31.4721 | 29.9421 | 1.53 | 1.236932 | 0.1749344 | 0.0437336 | 0.25
|  |  |  | 0.2 | 0.8 | 0.73 | 0.4483032 | 0.8231219 | 10 | 4 | 17 | 19.57 | -5.61 | 0.3825 | 31.4721 | 29.9421 | 1.53 | 1.236932 | 0.1749344 | 0.0437336 | 0.25
|  |  |  | 0.21 | Profundidad |  | Profundidad |  | 10.5 | 4 | 17 | 19.57 | -5.61 | 0.3825 | 31.4721 | 29.9421 | 1.53 | 1.236932 | 0.1749344 | 0.0437336 | 0.25
|  |  |  | 0.22 | Profundidad |  | Profundidad |  | 11 | 4 | 17 | 19.57 | -5.61 | 0.3825 | 31.4721 | 29.9421 | 1.53 | 1.236932 | 0.1749344 | 0.0437336 | 0.25
|  |  |  | 0.23 | Profundidad |  | Profundidad |  | 11.5 | 4 | 17 | 19.57 | -5.61 | 0.3825 | 31.4721 | 29.9421 | 1.53 | 1.236932 | 0.1749344 | 0.0437336 | 0.25
|  |  |  | 0.24 | Profundidad |  | Profundidad |  | 12 | 4 | 17 | 19.57 | -5.61 | 0.3825 | 31.4721 | 29.9421 | 1.53 | 1.236932 | 0.1749344 | 0.0437336 | 0.25
|  |  |  | 0.25 | Profundidad |  | Profundidad |  | 12.5 | 4 | 17 | 19.57 | -5.61 | 0.3825 | 31.4721 | 29.9421 | 1.53 | 1.236932 | 0.1749344 | 0.0437336 | 0.25
|  |  |  | 0.26 | Profundidad |  | Profundidad |  | 13 | 4 | 17 | 19.57 | -5.61 | 0.3825 | 31.4721 | 29.9421 | 1.53 | 1.236932 | 0.1749344 | 0.0437336 | 0.25
|  |  |  | 0.27 | Profundidad |  | Profundidad |  | 13.5 | 4 | 17 | 19.57 | -5.61 | 0.3825 | 31.4721 | 29.9421 | 1.53 | 1.236932 | 0.1749344 | 0.0437336 | 0.25
|  |  |  | 0.28 | Profundidad |  | Profundidad |  | 14 | 4 | 17 | 19.57 | -5.61 | 0.3825 | 31.4721 | 29.9421 | 1.53 | 1.236932 | 0.1749344 | 0.0437336 | 0.25
|  |  |  | 0.29 | Profundidad |  | Profundidad |  | 14.5 | 4 | 17 | 19.57 | -5.61 | 0.3825 | 31.4721 | 29.9421 | 1.53 | 1.236932 | 0.1749344 | 0.0437336 | 0.25
|  |  |  | 0.3 | Profundidad |  | Profundidad |  | 15 | 4 | 17 | 19.57 | -5.61 | 0.3825 | 31.4721 | 29.9421 | 1.53 | 1.236932 | 0.1749344 | 0.0437336 | 0.25
|  |  |  | 0.31 | Profundidad |  | Profundidad |  | 15.5 | 4 | 17 | 19.57 | -5.61 | 0.3825 | 31.4721 | 29.9421 | 1.53 | 1.236932 | 0.1749344 | 0.0437336 | 0.25
|  |  |  | 0.32 | Profundidad |  | Profundidad |  | 16 | 4 | 17 | 19.57 | -5.61 | 0.3825 | 31.4721 | 29.9421 | 1.53 | 1.236932 | 0.1749344 | 0.0437336 | 0.25
|  |  |  | 0.33 | Profundidad |  | Profundidad |  | 16.5 | 4 | 17 | 19.57 | -5.61 | 0.3825 | 31.4721 | 29.9421 | 1.53 | 1.236932 | 0.1749344 | 0.0437336 | 0.25
|  |  |  | 0.34 | Profundidad |  | Profundidad |  | 17 | 4 | 17 | 19.57 | -5.61 | 0.3825 | 31.4721 | 29.9421 | 1.53 | 1.236932 | 0.1749344 | 0.0437336 | 0.25
|  |  |  | 0.35 | Profundidad |  | Profundidad |  | 17.5 | 4 | 17 | 19.57 | -5.61 | 0.3825 | 31.4721 | 29.9421 | 1.53 | 1.236932 | 0.1749344 | 0.0437336 | 0.25
|  |  |  | 0.36 | Profundidad |  | Profundidad |  | 18 | 4 | 17 | 19.57 | -5.61 | 0.3825 | 31.4721 | 29.9421 | 1.53 | 1.236932 | 0.1749344 | 0.0437336 | 0.25
|  |  |  | 0.37 | Profundidad |  | Profundidad |  | 18.5 | 4 | 17 | 19.57 | -5.61 | 0.3825 | 31.4721 | 29.9421 | 1.53 | 1.236932 | 0.1749344 | 0.0437336 | 0.25
|  |  |  | 0.38 | Profundidad |  | Profundidad |  | 19 | 4 | 17 | 19.57 | -5.61 | 0.3825 | 31.4721 | 29.9421 | 1.53 | 1.236932 | 0.1749344 | 0.0437336 | 0.25
|  |  |  | 0.39 | Profundidad |  | Profundidad |  | 19.5 | 4 | 17 | 19.57 | -5.61 | 0.3825 | 31.4721 | 29.9421 | 1.53 | 1.236932 | 0.1749344 | 0.0437336 | 0.25
|  |  |  | 0.4 | Profundidad |  | Profundidad |  | 20 | 4 | 17 | 19.57 | -5.61 | 0.3825 | 31.4721 | 29.9421 | 1.53 | 1.236932 | 0.1749344 | 0.0437336 | 0.25
|  |  |  | 0.41 | Profundidad |  | Profundidad |  | 20.5 | 4 | 17 | 19.57 | -5.61 | 0.3825 | 31.4721 | 29.9421 | 1.53 | 1.236932 | 0.1749344 | 0.0437336 | 0.25
|  |  |  | 0.42 | Profundidad |  | Profundidad |  | 21 | 4 | 17 | 19.57 | -5.61 | 0.3825 | 31.4721 | 29.9421 | 1.53 | 1.236932 | 0.1749344 | 0.0437336 | 0.25
|  |  |  | 0.43 | Profundidad |  | Profundidad |  | 21.5 | 4 | 17 | 19.57 | -5.61 | 0.3825 | 31.4721 | 29.9421 | 1.53 | 1.236932 | 0.1749344 | 0.0437336 | 0.25
|  |  |  | 0.44 | Profundidad |  | Profundidad |  | 22 | 4 | 17 | 19.57 | -5.61 | 0.3825 | 31.4721 | 29.9421 | 1.53 | 1.236932 | 0.1749344 | 0.0437336 | 0.25
|  |  |  | 0.45 | Profundidad |  | Profundidad |  | 22.5 | 4 | 17 | 19.57 | -5.61 | 0.3825 | 31.4721 | 29.9421 | 1.53 | 1.236932 | 0.1749344 | 0.0437336 | 0.25
|  |  |  | 0.46 | Profundidad |  | Profundidad |  | 23 | 4 | 17 | 19.57 | -5.61 | 0.3825 | 31.4721 | 29.9421 | 1.53 | 1.236932 | 0.1749344 | 0.0437336 | 0.25
|  |  |  | 0.47 | Profundidad |  | Profundidad |  | 23.5 | 4 | 17 | 19.57 | -5.61 | 0.3825 | 31.4721 | 29.9421 | 1.53 | 1.236932 | 0.1749344 | 0.0437336 | 0.25
|  |  |  | 0.48 | Profundidad |  | Profundidad |  | 24 | 4 | 17 | 19.57 | -5.61 | 0.3825 | 31.4721 | 29.9421 | 1.53 | 1.236932 | 0.1749344 | 0.0437336 | 0.25
|  |  |  | 0.49 | Profundidad |  | Profundidad |  | 24.5 | 4 | 17 | 19.57 | -5.61 | 0.3825 | 31.4721 | 29.9421 | 1.53 | 1.236932 | 0.1749344 | 0.0437336 | 0.25
|  |  |  | 0.5 | Profundidad |  | Profundidad |  | 25 | 4 | 17 | 19.57 | -5.61 | 0.3825 | 31.4721 | 29.9421 | 1.53 | 1.236932 | 0.1749344 | 0.0437336 | 0.25
|  |  |  | 0.51 | Profundidad |  | Profundidad |  | 25.5 | 4 | 17 | 19.57 | -5.61 | 0.3825 | 31.4721 | 29.9421 | 1.53 | 1.236932 | 0.1749344 | 0.0437336 | 0.25
|  |  |  | 0.52 | Profundidad |  | Profundidad |  | 26 | 4 | 17 | 19.57 | -5.61 | 0.3825 | 31.4721 | 29.9421 | 1.53 | 1.236932 | 0.1749344 | 0.0437336 | 0.25
|  |  |  | 0.53 | Profundidad |  | Profundidad |  | 26.5 | 4 | 17 | 19.57 | -5.61 | 0.3825 | 31.4721 | 29.9421 | 1.53 | 1.236932 | 0.1749344 | 0.0437336 | 0.25
|  |  |  | 0.54 | Profundidad |  | Profundidad |  | 27 | 4 | 17 | 19.57 | -5.61 | 0.3825 | 31.4721 | 29.9421 | 1.53 | 1.236932 | 0.1749344 | 0.0437336 | 0.25
|  |  |  | 0.55 | Profundidad |  | Profundidad |  | 27.5 | 4 | 17 | 19.57 | -5.61 | 0.3825 | 31.4721 | 29.9421 | 1.53 | 1.236932 | 0.1749344 | 0.0437336 | 0.25
|  |  |  | 0.56 | Profundidad |  | Profundidad |  | 28 | 4 | 17 | 19.57 | -5.61 | 0.3825 | 31.4721 | 29.9421 | 1.53 | 1.236932 | 0.1749344 | 0.0437336 | 0.25
|  |  |  | 0.57 | Profundidad |  | Profundidad |  | 28.5 | 4 | 17 | 19.57 | -5.61 | 0.3825 | 31.4721 | 29.9421 | 1.53 | 1.236932 | 0.1749344 | 0.0437336 | 0.25
|  |  |  | 0.58 | Profundidad |  | Profundidad |  | 29 | 4 | 17 | 19.57 | -5.61 | 0.3825 | 31.4721 | 29.9421 | 1.53 | 1.236932 | 0.1749344 | 0.0437336 | 0.25
|  |  |  | 0.59 | Profundidad |  | Profundidad |  | 29.5 | 4 | 17 | 19.57 | -5.61 | 0.3825 | 31.4721 | 29.9421 | 1.53 | 1.236932 | 0.1749344 | 0.0437336 | 0.25
|  |  |  | 0.6 | Profundidad |  | Profundidad |  | 30 | 4 | 17 | 19.57 | -5.61 | 0.3825 | 31.4721 | 29.9421 | 1.53 | 1.236932 | 0.1749344 | 0.0437336 | 0.25
|  |  |  | 0.61 | Profundidad |  | Profundidad |  | 30.5 | 4 | 17 | 19.57 | -5.61 | 0.3825 | 31.4721 | 29.9421 | 1.53 | 1.236932 | 0.1749344 | 0.0437336 | 0.25
|  |  |  | 0.62 | Profundidad |  | Profundidad |  | 31 | 4 | 17 | 19.57 | -5.61 | 0.3825 | 31.4721 | 29.9421 | 1.53 | 1.236932 | 0.1749344 | 0.0437336 | 0.25
|  |  |  | 0.63 | Profundidad |  | Profundidad |  | 31.5 | 4 | 17 | 19.57 | -5.61 | 0.3825 | 31.4721 | 29.9421 | 1.53 | 1.236932 | 0.1749344 | 0.0437336 | 0.25
|  |  |  | 0.64 | Profundidad |  | Profundidad |  | 32 | 4 | 17 | 19.57 | -5.61 | 0.3825 | 31.4721 | 29.9421 | 1.53 | 1.236932 | 0.1749344 | 0.0437336 | 0.25
|  |  |  | 0.65 | Profundidad |  | Profundidad |  | 32.5 | 4 | 17 | 19.57 | -5.61 | 0.3825 | 31.4721 | 29.9421 | 1.53 | 1.236932 | 0.1749344 | 0.0437336 | 0.25
|  |  |  | 0.66 | Profundidad |  | Profundidad |  | 33 | 4 | 17 | 19.57 | -5.61 | 0.3825 | 31.4721 | 29.9421 | 1.53 | 1.236932 | 0.1749344 | 0.0437336 | 0.25
|  |  |  | 0.67 | Profundidad |  | Profundidad |  | 33.5 | 4 | 17 | 19.57 | -5.61 | 0.3825 | 31.4721 | 29.9421 | 1.53 | 1.236932 | 0.1749344 | 0.0437336 | 0.25
|  |  |  | 0.68 | Profundidad |  | Profundidad |  | 34 | 4 | 17 | 19.57 | -5.61 | 0.3825 | 31.4721 | 29.9421 | 1.53 | 1.236932 | 0.1749344 | 0.0437336 | 0.25
|  |  |  | 0.69 | Profundidad |  | Profundidad |  | 34.5 | 4 | 17 | 19.57 | -5.61 | 0.3825 | 31.4721 | 29.9421 | 1.53 | 1.236932 | 0.1749344 | 0.0437336 | 0.25
|  |  |  | 0.7 | Profundidad |  | Profundidad |  | 35 | 4 | 17 | 19.57 | -5.61 | 0.3825 | 31.4721 | 29.9421 | 1.53 | 1.236932 | 0.1749344 | 0.0437336 | 0.25
|  |  |  | 0.71 | Profundidad |  | Profundidad |  | 35.5 | 4 | 17 | 19.57 | -5.61 | 0.3825 | 31.4721 | 29.9421 | 1.53 | 1.236932 | 0.1749344 | 0.0437336 | 0.25
|  |  |  | 0.72 | Profundidad |  | Profundidad |  | 36 | 4 | 17 | 19.57 | -5.61 | 0.3825 | 31.4721 | 29.9421 | 1.53 | 1.236932 | 0.1749344 | 0.0437336 | 0.25
|  |  |  | 0.73 | Profundidad |  | Profundidad |  | 36.5 | 4 | 17 | 19.57 | -5.61 | 0.3825 | 31.4721 | 29.9421 | 1.53 | 1.236932 | 0.1749344 | 0.0437336 | 0.25
|  |  |  | 0.74 | Profundidad |  | Profundidad |  | 37 | 4 | 17 | 19.57 | -5.61 | 0.3825 | 31.4721 | 29.9421 | 1.53 | 1.236932 | 0.1749344 | 0.0437336 | 0.25
|  |  |  | 0.75 | Profundidad |  | Profundidad |  | 37.5 | 4 | 17 | 19.57 | -5.61 | 0.3825 | 31.4721 | 29.9421 | 1.53 | 1.236932 | 0.1749344 | 0.0437336 | 0.25
Calculate length vs depth plot at MOP specified by user. |  |  |  | MOP | 800 |  | wt | 0.25
|  |  |  | Design P | 350 |  |  | Plot Defect
Length | A=.893*(L/(D*t)^.5) | [6 empty] | Depth | Length | Length | Defect
|  |  | Depth A<4 | Depth | Depth>4 | Report
0.5 | 0.2723624 |  | 0.3613997 | 0.2 | 0.1207311 | 0.2 |  | 0.02
1 | 0.5447249 |  | 0.331726 | 0.2 | 0.1207311 | 0.2 |  | 0.02
1.5 | 0.8170873 |  | 0.3020337 | 0.2 | 0.1207311 | 0.2 |  | 0.02
2 | 1.08945 |  | 0.2784624 | 0.2 | 0.1207311 | 0.2 |  | 0.02
2.5 | 1.361812 |  | 0.2609635 | 0.2 | 0.1207311 | 0.2 |  | 0.02
3 | 1.634175 |  | 0.2480409 | 0.2 | 0.1207311 | 0.2 |  | 0.02 | 2.756 | 2.756 | 0.02
3.5 | 1.906537 |  | 0.2383412 | 0.2 | 0.1207311 | 0.2 |  | 0.02 | 2.756
4 | 2.1789 |  | 0.2308965 | 0.2 | 0.1207311 | 0.2 |  | 0.02 | 2.756
4.5 | 2.451262 |  | 0.2250529 | 0.2 | 0.1207311 | 0.2 |  | 0.02 | 2.756
5 | 2.723624 |  | 0.2203701 | 0.2 | 0.1207311 | 0.2 |  | 0.02 | 2.756
5.5 | 2.995987 |  | 0.2165479 | 0.2 | 0.1207311 | 0.2 |  | 0.02 | 2.756
6 | 3.268349 |  | 0.2133773 | 0.2 | 0.1207311 | 0.2 |  | 0.02 | 2.756
6.5 | 3.540712 |  | 0.2107097 | 0.2 | 0.1207311 | 0.2 |  | 0.02 | 2.756
7 | 3.813074 |  | 0.2084374 | 0.2 | 0.1207311 | 0.2 |  | 0.02 | 2.756
7.5 | 4.085437 |  | 0.2064807 | 0.2 | 0.1207311 | 0.1207311 |  | 0.02 | 2.756
8 | 4.357799 |  | 0.2047793 | 0.2 | 0.1207311 | 0.1207311 |  | 0.02 | 2.756
8.5 | 4.630162 |  | 0.2032872 | 0.2 | 0.1207311 | 0.1207311 |  | 0.02 | 2.756
9 | 4.902524 |  | 0.2019688 | 0.2 | 0.1207311 | 0.1207311 |  | 0.02 | 2.756
9.5 | 5.174886 |  | 0.2007958 | 0.2 | 0.1207311 | 0.1207311 |  | 0.02 | 2.756
10 | 5.447249 |  | 0.1997457 | 0.1997457 | 0.1207311 | 0.1207311 |  | 0.02 | 2.756
10.5 | 5.719611 |  | 0.1988005 | 0.1988005 | 0.1207311 | 0.1207311 |  | 0.02 | 2.756
11 | 5.991974 |  | 0.1979453 | 0.1979453 | 0.1207311 | 0.1207311 |  | 0.02 | 2.756
11.5 | 6.264336 |  | 0.197168 | 0.197168 | 0.1207311 | 0.1207311 |  | 0.02 | 2.756
12 | 6.536699 |  | 0.1964585 | 0.1964585 | 0.1207311 | 0.1207311 |  | 0.02 | 2.756
12.5 | 6.809061 |  | 0.1958084 | 0.1958084 | 0.1207311 | 0.1207311 |  | 0.02 | 2.756
13 | 7.081424 |  | 0.1952107 | 0.1952107 | 0.1207311 | 0.1207311 |  | 0.02 | 2.756
13.5 | 7.353786 |  | 0.1946592 | 0.1946592 | 0.1207311 | 0.1207311 |  | 0.02 | 2.756
14 | 7.626149 |  | 0.1941488 | 0.1941488 | 0.1207311 | 0.1207311 |  | 0.02 | 2.756
14.5 | 7.898511 |  | 0.1936752 | 0.1936752 | 0.1207311 | 0.1207311 |  | 0.02 | 2.756
15 | 8.170873 |  | 0.1932345 | 0.1932345 | 0.1207311 | 0.1207311 |  | 0.02 | 2.756
15.5 | 8.443236 |  | 0.1928235 | 0.1928235 | 0.1207311 | 0.1207311 |  | 0.02 | 2.756
16 | 8.715598 |  | 0.1924392 | 0.1924392 | 0.1207311 | 0.1207311 |  | 0.02 | 2.756
16.5 | 8.987961 |  | 0.1920792 | 0.1920792 | 0.1207311 | 0.1207311 |  | 0.02 | 2.756
17 | 9.260323 |  | 0.1917412 | 0.1917412 | 0.1207311 | 0.1207311 |  | 0.02 | 2.756
17.5 | 9.532686 |  | 0.1914233 | 0.1914233 | 0.1207311 | 0.1207311 |  | 0.02 | 2.756
18 | 9.805048 |  | 0.1911237 | 0.1911237 | 0.1207311 | 0.1207311 |  | 0.02 | 2.756
18.5 | 10.07741 |  | 0.1908409 | 0.1908409 | 0.1207311 | 0.1207311 |  | 0.02 | 2.756
19 | 10.34977 |  | 0.1905736 | 0.1905736 | 0.1207311 | 0.1207311 |  | 0.02 | 2.756
19.5 | 10.62214 |  | 0.1903205 | 0.1903205 | 0.1207311 | 0.1207311 |  | 0.02 | 2.756
20 | 10.8945 |  | 0.1900805 | 0.1900805 | 0.1207311 | 0.1207311 |  | 0.02 | 2.756
20.5 | 11.16686 |  | 0.1898527 | 0.1898527 | 0.1207311 | 0.1207311 |  | 0.02 | 2.756
21 | 11.43922 |  | 0.189636 | 0.189636 | 0.1207311 | 0.1207311 |  | 0.02 | 2.756
21.5 | 11.71159 |  | 0.1894298 | 0.1894298 | 0.1207311 | 0.1207311 |  | 0.02 | 2.756
22 | 11.98395 |  | 0.1892333 | 0.1892333 | 0.1207311 | 0.1207311 |  | 0.02 | 2.756
22.5 | 12.25631 |  | 0.1890458 | 0.1890458 | 0.1207311 | 0.1207311 |  | 0.02 | 2.756
23 | 12.52867 |  | 0.1888668 | 0.1888668 | 0.1207311 | 0.1207311 |  | 0.02 | 2.756
23.5 | 12.80103 |  | 0.1886956 | 0.1886956 | 0.1207311 | 0.1207311 |  | 0.02 | 2.756
24 | 13.0734 |  | 0.1885317 | 0.1885317 | 0.1207311 | 0.1207311 |  | 0.02 | 2.756
24.5 | 13.34576 |  | 0.1883748 | 0.1883748 | 0.1207311 | 0.1207311 |  | 0.02 | 2.756
25 | 13.61812 |  | 0.1882243 | 0.1882243 | 0.1207311 | 0.1207311 |  | 0.02 | 2.756
25.5 | 13.89048 |  | 0.1880799 | 0.1880799 | 0.1207311 | 0.1207311 |  | 0.02 | 2.756
26 | 14.16285 |  | 0.1879412 | 0.1879412 | 0.1207311 | 0.1207311 |  | 0.02 | 2.756
26.5 | 14.43521 |  | 0.187808 | 0.187808 | 0.1207311 | 0.1207311 |  | 0.02 | 2.756
27 | 14.70757 |  | 0.1876798 | 0.1876798 | 0.1207311 | 0.1207311 |  | 0.02 | 2.756
27.5 | 14.97993 |  | 0.1875564 | 0.1875564 | 0.1207311 | 0.1207311 |  | 0.02 | 2.756
28 | 15.2523 |  | 0.1874375 | 0.1874375 | 0.1207311 | 0.1207311 |  | 0.02 | 2.756
28.5 | 15.52466 |  | 0.1873229 | 0.1873229 | 0.1207311 | 0.1207311 |  | 0.02 | 2.756
29 | 15.79702 |  | 0.1872124 | 0.1872124 | 0.1207311 | 0.1207311 |  | 0.02 | 2.756
29.5 | 16.06938 |  | 0.1871057 | 0.1871057 | 0.1207311 | 0.1207311 |  | 0.02 | 2.756
30 | 16.34175 |  | 0.1870027 | 0.1870027 | 0.1207311 | 0.1207311 |  | 0.02 | 2.756
30.5 | 16.61411 |  | 0.1869031 | 0.1869031 | 0.1207311 | 0.1207311 |  | 0.02 | 2.756
31 | 16.88647 |  | 0.1868068 | 0.1868068 | 0.1207311 | 0.1207311 |  | 0.02 | 2.756
31.5 | 17.15883 |  | 0.1867137 | 0.1867137 | 0.1207311 | 0.1207311 |  | 0.02 | 2.756
32 | 17.4312 |  | 0.1866236 | 0.1866236 | 0.1207311 | 0.1207311 |  | 0.02 | 2.756
32.5 | 17.70356 |  | 0.1865363 | 0.1865363 | 0.1207311 | 0.1207311 |  | 0.02 | 2.756
33 | 17.97592 |  | 0.1864517 | 0.1864517 | 0.1207311 | 0.1207311 |  | 0.02 | 2.756
33.5 | 18.24828 |  | 0.1863697 | 0.1863697 | 0.1207311 | 0.1207311 |  | 0.02 | 2.756
34 | 18.52065 |  | 0.1862901 | 0.1862901 | 0.1207311 | 0.1207311 |  | 0.02 | 2.756
34.5 | 18.79301 |  | 0.186213 | 0.186213 | 0.1207311 | 0.1207311 |  | 0.02 | 2.756
35 | 19.06537 |  | 0.186138 | 0.186138 | 0.1207311 | 0.1207311 |  | 0.02 | 2.756
35.5 | 19.33773 |  | 0.1860653 | 0.1860653 | 0.1207311 | 0.1207311 |  | 0.02 | 2.756
36 | 19.6101 |  | 0.1859946 | 0.1859946 | 0.1207311 | 0.1207311 |  | 0.02 | 2.756
36.5 | 19.88246 |  | 0.1859259 | 0.1859259 | 0.1207311 | 0.1207311 |  | 0.02 | 2.756
37 | 20.15482 |  | 0.1858591 | 0.1858591 | 0.1207311 | 0.1207311 |  | 0.02 | 2.756
37.5 | 20.42718 |  | 0.1857941 | 0.1857941 | 0.1207311 | 0.1207311 |  | 0.02 | 2.756

## calculos (hidden)
B31G Calculation Page
Calcular presion |  |  |  |  | Evaluation of Corroded Areas
P=((2*S*t*F*E)/D)*DF |  |  | donde
|  |  | DF = Design Factor |  | Calculate A |  | Where
|  |  | S=Yield Strength |  | A=0.893*(L/(D*t)^.5 |  | L = Defect Length
|  |  | t = Wall thickness |  | (D*t)^.5 | 1.63936 | D = Pipe Diameter
|  |  | F = Temperature Factor |  | L/(D*t)^.5 | 1.681144 | t = Wall thickness
|  |  | E = Joint Factor |  | .893*(L/(D*t)^.5) | 1.501262
[5 empty] | From input page |  | L | 2.756
Datos entrada |  |  | DF | 0.72 | Reporta a calculador A | 1.501262 | D | 10.75
|  |  | S | 42000 |  |  | t | 0.25
|  |  | t | 0.25 |  |  | de | 0.02
|  |  | F | 1
|  |  | E | 1
Presion de diseño |  |  | D | 10.75 | Calculate (Safe Pressure) P' for A<4
P | 1406.512 |  |  |  | P'=1.1P((1-(.66*d/t))/(1-(.66*(d/t(A^2+1)^.5))))
0
Calculate Maximum Depth at specified length at MOP |  |  |  |  | A^2+1 | 3.253787
[5 empty] | t*(A^2+1)^.5 | 0.4509564
|  |  | Where M | 800 | d/t*(A^2+1)^.5 | 0.04435018
[5 empty] | .66*(d/t*(A^2+1)^.5) | 0.02956383
A=.893*(L/((D*t)^.5) | 1.501262 |  |  |  | 1-(.66*(d/(A^2+1)^.5)) | 0.9704362 | Denominator
[5 empty] | d/t | 0.08
Si A<4 la prof. a una Long. dada |  |  |  |  | .66*d/t | 0.053328
y una presión de operación | 0.2538697 |  |  |  | 1-(.66*d/t) | 0.946672
[5 empty] | (A^2+1)^.5 | 1.803826
Si A>4 la prof. a una Long. dada | 0.1207311 |  |  |  | (1-(.66*d/t))/(1-(.66*(d/t(A^2+1)^.5))) | 0.9755093
y una presión de operación |  |  |  |  | 1.1P((1-(.66*d/t))/(1-(.66*(d/t(A^2+1)^.5)))) | 1509.276
[5 empty] | Pp | 1509.276
Depth | 0.2538697
Reporta max. Prof 80% pared | 0.2 |  | A = | 1.501262 | Calculate (Safe Pressure) P' for A>4 | A es menor que 4
[5 empty] | P'=1.1*P*[1-d/t] | 1423.39
Setear A=5 y calcular nuevo Ps
Ps | 1423.39 | M | Ps | P | (Presion segura = Ps) | 1509.276
If M<P then report length | Infinito | 800 | 1423.39 | 1406.512 | P' reportada dependiendo valor de A | 1406.512
Ps= P
| M<Ps |  |  |  | If P'>Presión diseño then P Diseño else P' | Pp es mayor que P
Calcular la máxima longitud con prof. Y MOP |  |  |  |  | Depth to report to calculator
Calcular nuevo A, con MOP y Prof., Porque M>Ps |  |  |  |  | Report B37 if M<PS | Infinito | TRUE | B37=true
J=(2*d)/(3*t) | 0.05333333
Ap | #NUM! | -0.9958791 |  |  | Report C59 if M>PS | 7.344331 | FALSE | B55=true
Reporta a calculador A= | 5 | M | Ps | P
Ps | #NUM!
Ps | #NUM! | 800 | #NUM! | 1406.512
| #NUM! |  |  |  | Report B72 if PS> M or AP>4
Ps > M ó Ap > 4 | #NUM!
Calcular Nueva Ps con AP= | 4
[5 empty] | Longitud Max | Infinito | si H42=True -> G42
else
si H44=True -> G44
Longitud Máxima | 7.344331 | [6 empty] | else
si B46>M o Ap>4 -> B54
Max Lengh | 7.344331 | [7 empty] | Else
B56
Maop | 800
Dp | 0.2538697
Note on A51: Jose Luis Auza: se retiro la t de la raiz en el denominador en clock spring esta con error